## ПНД-63
Аппарат ST-160, производство DYTRON (Чехия)
Стыковая сварка труб Ø40-160мм, раструбная сварка труб Ø40-110мм
Таблица стыковой сварки труб диаметром 40мм из ПНД-63
PN | SDR | S | Толщина стенки трубы, мм | После торцовки: |  | Температура сварочного зеркала, ºС | Предварительный нагрев |  | Нагрев |  | Макс. время переста-новки, с | Осадка |  | Остывание
|  |  |  | Макс. допуст. несовпадение стенок, мм | Макс. доп. зазор, мм |  | Усилие прижима, ед.шкалы | Высота грата, мм | Усилие прижима, ед.шкалы | Время нагрева, с |  | Время осадки, с | Усилие прижима, ед.шкалы | Мин. время остывания, мин
5 | 21 | 10 | 2 | 0.2 | 0.5 | 220 | 3.581416 | 0.5 | 0.4775221 | 20 | 5 | 3.86 | 3.581416 | 2.4
6 | 17.6 | 8.3 | 2.3 | 0.2 | 0.5 | 220 | 4.086112 | 0.5 | 0.544815 | 23 | 5 | 3.989 | 4.086112 | 2.8
6.3 | 17 | 8 | 2.4 | 0.2 | 0.5 | 220 | 4.25246 | 0.5 | 0.5669946 | 24 | 5 | 4.032 | 4.25246 | 2.9
8 | 13.6 | 6.3 | 3 | 0.3 | 0.5 | 220 | 5.230752 | 0.5 | 0.6974336 | 30 | 5 | 4.29 | 5.230752 | 3.6
10 | 11 | 5 | 3.7 | 0.3 | 0.5 | 220 | 6.32921 | 0.5 | 0.8438946 | 37 | 5 | 4.591 | 6.32921 | 4.5
12.5 | 9 | 4 | 4.5 | 0.4 | 0.5 | 220 | 7.528041 | 0.6 | 1.003739 | 45 | 6 | 4.935 | 7.528041 | 5.4
15 | 7.4 | 3.2 | 5.5 | 0.5 | 0.5 | 215 | 8.941758 | 0.7 | 1.192234 | 55 | 6 | 5.365 | 8.941758 | 6.6
Таблица стыковой сварки труб диаметром 50мм из ПНД-63
PN | SDR | S | Толщина стенки трубы, мм | После торцовки: |  | Температура сварочного зеркала, ºС | Предварительный нагрев |  | Нагрев |  | Макс. время переста-новки, с | Осадка |  | Остывание
|  |  |  | Макс. допуст. несовпадение стенок, мм | Макс. доп. зазор, мм |  | Усилие прижима, ед.шкалы | Высота грата, мм | Усилие прижима, ед.шкалы | Время нагрева, с |  | Время осадки, с | Усилие прижима, ед.шкалы | Мин. время остывания, мин
4 | 26 | 12.5 | 2 | 0.2 | 0.5 | 220 | 4.523893 | 0.5 | 0.6031858 | 20 | 5 | 3.86 | 4.523893 | 2.4
5 | 21 | 10 | 2.4 | 0.2 | 0.5 | 220 | 5.383433 | 0.5 | 0.7177911 | 24 | 5 | 4.032 | 5.383433 | 2.9
6 | 17.6 | 8.3 | 2.9 | 0.2 | 0.5 | 220 | 6.436652 | 0.5 | 0.8582203 | 29 | 5 | 4.247 | 6.436652 | 3.5
6.3 | 17 | 8 | 3 | 0.3 | 0.5 | 220 | 6.644468 | 0.5 | 0.8859291 | 30 | 5 | 4.29 | 6.644468 | 3.6
8 | 13.6 | 6.3 | 3.7 | 0.3 | 0.5 | 220 | 8.072794 | 0.5 | 1.076372 | 37 | 5 | 4.591 | 8.072794 | 4.5
10 | 11 | 5 | 4.6 | 0.4 | 0.5 | 220 | 9.841353 | 1 | 1.31218 | 46 | 6 | 4.978 | 9.841353 | 5.6
12.5 | 9 | 4 | 5.6 | 0.5 | 0.5 | 215 | 11.71688 | 1 | 1.562251 | 56 | 6 | 5.408 | 11.71688 | 6.8
15 | 7.4 | 3.2 | 6.9 | 0.6 | 0.5 | 215 | 14.01417 | 1 | 1.868556 | 69 | 6 | 5.967 | 14.01417 | 8.3
Таблица стыковой сварки труб диаметром 63мм из ПНД-63
PN | SDR | S | Толщина стенки трубы, мм | После торцовки: |  | Температура сварочного зеркала, ºС | Предварительный нагрев |  | Нагрев |  | Макс. время переста-новки, с | Осадка |  | Остывание
|  |  |  | Макс. допуст. несовпадение стенок, мм | Макс. доп. зазор, мм |  | Усилие прижима, ед.шкалы | Высота грата, мм | Усилие прижима, ед.шкалы | Время нагрева, с |  | Время осадки, с | Усилие прижима, ед.шкалы | Мин. время остывания, мин
3.2 | 33 | 16 | 2 | 0.2 | 0.5 | 220 | 5.749115 | 0.5 | 0.7665486 | 20 | 5 | 3.86 | 5.749115 | 2.4
4 | 26 | 12.5 | 2.5 | 0.2 | 0.5 | 220 | 7.127488 | 0.5 | 0.9503318 | 25 | 5 | 4.075 | 7.127488 | 3
5 | 21 | 10 | 3 | 0.3 | 0.5 | 220 | 8.4823 | 0.5 | 1.130973 | 30 | 5 | 4.29 | 8.4823 | 3.6
6 | 17.6 | 8.3 | 3.6 | 0.3 | 0.5 | 220 | 10.07697 | 0.5 | 1.343596 | 36 | 5 | 4.548 | 10.07697 | 4.4
6.3 | 17 | 8 | 3.8 | 0.3 | 0.5 | 220 | 10.60099 | 0.5 | 1.413465 | 38 | 5 | 4.634 | 10.60099 | 4.6
8 | 13.6 | 6.3 | 4.7 | 0.4 | 0.5 | 220 | 12.91242 | 1 | 1.721656 | 47 | 6 | 5.021 | 12.91242 | 5.7
10 | 11 | 5 | 5.8 | 0.5 | 0.5 | 215 | 15.63382 | 1 | 2.08451 | 58 | 6 | 5.494 | 15.63382 | 7
12.5 | 9 | 4 | 7.1 | 0.7 | 0.5 | 215 | 18.703 | 1.5 | 2.493733 | 71 | 8 | 6.053 | 18.703 | 8.6
15 | 7.4 | 3.2 | 8.6 | 0.8 | 0.5 | 215 | 22.04644 | 1.5 | 2.939525 | 86 | 8 | 6.698 | 22.04644 | 10.4
Таблица стыковой сварки труб диаметром 75мм из ПНД-63
PN | SDR | S | Толщина стенки трубы, мм | После торцовки: |  | Температура сварочного зеркала, ºС | Предварительный нагрев |  | Нагрев |  | Макс. время переста-новки, с | Осадка |  | Остывание
|  |  |  | Макс. допуст. несовпадение стенок, мм | Макс. доп. зазор, мм |  | Усилие прижима, ед.шкалы | Высота грата, мм | Усилие прижима, ед.шкалы | Время нагрева, с |  | Время осадки, с | Усилие прижима, ед.шкалы | Мин. время остывания, мин
2.5 | 41 | 20 | 2 | 0.2 | 0.5 | 220 | 6.880088 | 0.5 | 0.9173451 | 20 | 5 | 3.86 | 6.880088 | 2.4
3.2 | 33 | 16 | 2.3 | 0.2 | 0.5 | 220 | 7.879586 | 0.5 | 1.050611 | 23 | 5 | 3.989 | 7.879586 | 2.8
4 | 26 | 12.5 | 2.9 | 0.2 | 0.5 | 220 | 9.853134 | 0.5 | 1.313751 | 29 | 5 | 4.247 | 9.853134 | 3.5
5 | 21 | 10 | 3.6 | 0.3 | 0.5 | 220 | 12.11272 | 0.5 | 1.61503 | 36 | 5 | 4.548 | 12.11272 | 4.4
6 | 17.6 | 8.3 | 4.3 | 0.4 | 0.5 | 220 | 14.32613 | 0.5 | 1.910151 | 43 | 5 | 4.849 | 14.32613 | 5.2
6.3 | 17 | 8 | 4.5 | 0.4 | 0.5 | 220 | 14.95005 | 1 | 1.993341 | 45 | 6 | 4.935 | 14.95005 | 5.4
8 | 13.6 | 6.3 | 5.6 | 0.5 | 0.5 | 215 | 18.31423 | 1 | 2.441897 | 56 | 6 | 5.408 | 18.31423 | 6.8
10 | 11 | 5 | 6.8 | 0.6 | 0.5 | 215 | 21.85418 | 1 | 2.91389 | 68 | 6 | 5.924 | 21.85418 | 8.2
12.5 | 9 | 4 | 8.4 | 0.8 | 0.5 | 215 | 26.36299 | 1.5 | 3.515065 | 84 | 8 | 6.612 | 26.36299 | 10.1
15 | 7.4 | 3.2 | 10.3 | 1 | 0.5 | 210 | 31.40383 | 1.5 | 4.187178 | 103 | 8 | 7.429 | 31.40383 | 12.4
Таблица стыковой сварки труб диаметром 90мм из ПНД-63
PN | SDR | S | Толщина стенки трубы, мм | После торцовки: |  | Температура сварочного зеркала, ºС | Предварительный нагрев |  | Нагрев |  | Макс. время переста-новки, с | Осадка |  | Остывание
|  |  |  | Макс. допуст. несовпадение стенок, мм | Макс. доп. зазор, мм |  | Усилие прижима, ед.шкалы | Высота грата, мм | Усилие прижима, ед.шкалы | Время нагрева, с |  | Время осадки, с | Усилие прижима, ед.шкалы | Мин. время остывания, мин
2.5 | 41 | 20 | 2.2 | 0.2 | 0.5 | 220 | 9.102451 | 0.5 | 1.21366 | 22 | 5 | 3.946 | 9.102451 | 2.7
3.2 | 33 | 16 | 2.8 | 0.2 | 0.5 | 220 | 11.50577 | 0.5 | 1.534103 | 28 | 5 | 4.204 | 11.50577 | 3.4
4 | 26 | 12.5 | 3.5 | 0.3 | 0.5 | 220 | 14.26676 | 0.5 | 1.902234 | 35 | 5 | 4.505 | 14.26676 | 4.2
5 | 21 | 10 | 4.3 | 0.4 | 0.5 | 220 | 17.36562 | 0.5 | 2.315417 | 43 | 5 | 4.849 | 17.36562 | 5.2
6 | 17.6 | 8.3 | 5.1 | 0.5 | 0.5 | 215 | 20.40417 | 1 | 2.720556 | 51 | 6 | 5.193 | 20.40417 | 6.2
6.3 | 17 | 8 | 5.4 | 0.5 | 0.5 | 215 | 21.52808 | 1 | 2.87041 | 54 | 6 | 5.322 | 21.52808 | 6.5
8 | 13.6 | 6.3 | 6.7 | 0.6 | 0.5 | 215 | 26.30031 | 1 | 3.506709 | 67 | 6 | 5.881 | 26.30031 | 8.1
10 | 11 | 5 | 8.2 | 0.8 | 0.5 | 215 | 31.60882 | 1.5 | 4.214509 | 82 | 8 | 6.526 | 31.60882 | 9.9
12.5 | 9 | 4 | 10.1 | 1 | 0.5 | 210 | 38.02851 | 1.5 | 5.070468 | 101 | 8 | 7.343 | 38.02851 | 12.2
15 | 7.4 | 3.2 | 12.3 | 1.2 | 0.5 | 210 | 45.03677 | 2 | 6.004903 | 123 | 10 | 8.289 | 45.03677 | 14.8
Аппарат ST-160, производство DYTRON (Чехия)
Стыковая сварка труб Ø40-160мм, раструбная сварка труб Ø40-110мм
Таблица стыковой сварки труб диаметром 110мм из ПНД-63
PN | SDR | S | Толщина стенки трубы, мм | После торцовки: |  | Температура сварочного зеркала, ºС | Предварительный нагрев |  | Нагрев |  | Макс. время переста-новки, с | Осадка |  | Остывание
|  |  |  | Макс. допуст. несовпадение стенок, мм | Макс. доп. зазор, мм |  | Усилие прижима, ед.шкалы | Высота грата, мм | Усилие прижима, ед.шкалы | Время нагрева, с |  | Время осадки, с | Усилие прижима, ед.шкалы | Мин. время остывания, мин
2.5 | 41 | 20 | 2.7 | 0.2 | 0.5 | 220 | 13.65226 | 0.5 | 1.820302 | 27 | 5 | 4.161 | 13.65226 | 3.3
3.2 | 33 | 16 | 3.4 | 0.3 | 0.5 | 220 | 17.07958 | 0.5 | 2.277278 | 34 | 5 | 4.462 | 17.07958 | 4.1
4 | 26 | 12.5 | 4.2 | 0.4 | 0.5 | 220 | 20.93997 | 0.5 | 2.791996 | 42 | 5 | 4.806 | 20.93997 | 5.1
5 | 21 | 10 | 5.3 | 0.5 | 0.5 | 215 | 26.14952 | 1 | 3.486602 | 53 | 6 | 5.279 | 26.14952 | 6.4
6 | 17.6 | 8.3 | 6.3 | 0.6 | 0.5 | 215 | 30.78651 | 1 | 4.104868 | 63 | 6 | 5.709 | 30.78651 | 7.6
6.3 | 17 | 8 | 6.6 | 0.6 | 0.5 | 215 | 32.15923 | 1 | 4.287897 | 66 | 6 | 5.838 | 32.15923 | 8
8 | 13.6 | 6.3 | 8.1 | 0.8 | 0.5 | 215 | 38.89559 | 1.5 | 5.186078 | 81 | 8 | 6.483 | 38.89559 | 9.8
10 | 11 | 5 | 10 | 1 | 0.5 | 215 | 47.12389 | 1.5 | 6.283185 | 100 | 8 | 7.3 | 47.12389 | 12
12.5 | 9 | 4 | 12.3 | 1.2 | 0.5 | 210 | 56.62925 | 2 | 7.550567 | 123 | 10 | 8.289 | 56.62925 | 14.8
15 | 7.4 | 3.2 | 15.1 | 1.5 | 0.5 | 205 | 67.52806 | 2 | 9.003742 | 151 | 10 | 9.493 | 67.52806 | 18.2
Таблица стыковой сварки труб диаметром 125мм из ПНД-63
PN | SDR | S | Толщина стенки трубы, мм | После торцовки: |  | Температура сварочного зеркала, ºС | Предварительный нагрев |  | Нагрев |  | Макс. время переста-новки, с | Осадка |  | Остывание
|  |  |  | Макс. допуст. несовпадение стенок, мм | Макс. доп. зазор, мм |  | Усилие прижима, ед.шкалы | Высота грата, мм | Усилие прижима, ед.шкалы | Время нагрева, с |  | Время осадки, с | Усилие прижима, ед.шкалы | Мин. время остывания, мин
2.5 | 41 | 20 | 2.7 | 0.2 | 0.5 | 220 | 15.56078 | 0.5 | 2.074771 | 27 | 5 | 4.161 | 15.56078 | 3.3
3.2 | 33 | 16 | 3.4 | 0.3 | 0.5 | 220 | 19.4829 | 0.5 | 2.59772 | 34 | 5 | 4.462 | 19.4829 | 4.1
4 | 26 | 12.5 | 4.2 | 0.4 | 0.5 | 220 | 23.90878 | 0.5 | 3.187837 | 42 | 5 | 4.806 | 23.90878 | 5.1
5 | 21 | 10 | 5.3 | 0.5 | 0.5 | 215 | 29.89587 | 1 | 3.986116 | 53 | 6 | 5.279 | 29.89587 | 6.4
6 | 17.6 | 8.3 | 6.3 | 0.6 | 0.5 | 215 | 35.23972 | 1 | 4.698629 | 63 | 6 | 5.709 | 35.23972 | 7.6
6.3 | 17 | 8 | 6.6 | 0.6 | 0.5 | 215 | 36.82449 | 1 | 4.909932 | 66 | 6 | 5.838 | 36.82449 | 8
8 | 13.6 | 6.3 | 8.1 | 0.8 | 0.5 | 215 | 44.62114 | 1.5 | 5.949485 | 81 | 8 | 6.483 | 44.62114 | 9.8
10 | 11 | 5 | 10 | 1 | 0.5 | 215 | 54.19247 | 1.5 | 7.225663 | 100 | 8 | 7.3 | 54.19247 | 12
12.5 | 9 | 4 | 12.3 | 1.2 | 0.5 | 210 | 65.32361 | 2 | 8.709814 | 123 | 10 | 8.289 | 65.32361 | 14.8
15 | 7.4 | 3.2 | 15.1 | 1.5 | 0.5 | 205 | 78.20162 | 1.8 | 10.42688 | 151 | 10 | 9.493 | 78.20162 | 18.2
Таблица стыковой сварки труб диаметром 140мм
PN | SDR | S | Толщина стенки трубы, мм | После торцовки: |  | Температура сварочного зеркала, ºС | Предварительный нагрев |  | Нагрев |  | Макс. время переста-новки, с | Осадка |  | Остывание
|  |  |  | Макс. допуст. несовпадение стенок, мм | Макс. доп. зазор, мм |  | Усилие прижима, ед.шкалы | Высота грата, мм | Усилие прижима, ед.шкалы | Время нагрева, с |  | Время осадки, с | Усилие прижима, ед.шкалы | Мин. время остывания, мин
2.5 | 41 | 20 | 3.5 | 0.3 | 0.5 | 220 | 22.51344 | 0.5 | 3.001792 | 35 | 5 | 4.505 | 22.51344 | 4.2
3.2 | 33 | 16 | 4.3 | 0.4 | 0.5 | 220 | 27.49726 | 0.5 | 3.666301 | 43 | 5 | 4.849 | 27.49726 | 5.2
4 | 26 | 12.5 | 5.4 | 0.5 | 0.5 | 215 | 34.25153 | 1 | 4.56687 | 54 | 6 | 5.322 | 34.25153 | 6.5
5 | 21 | 10 | 6.7 | 0.6 | 0.5 | 215 | 42.08682 | 1 | 5.611576 | 67 | 6 | 5.881 | 42.08682 | 8.1
6 | 17.6 | 8.3 | 8 | 0.8 | 0.5 | 215 | 49.76283 | 1.5 | 6.635044 | 80 | 8 | 6.44 | 49.76283 | 9.6
6.3 | 17 | 8 | 8.3 | 0.8 | 0.5 | 215 | 51.5116 | 1.5 | 6.868213 | 83 | 8 | 6.569 | 51.5116 | 10
8 | 13.6 | 6.3 | 10.3 | 1 | 0.5 | 210 | 62.95328 | 1.5 | 8.39377 | 103 | 8 | 7.429 | 62.95328 | 12.4
10 | 11 | 5 | 12.7 | 1.2 | 0.5 | 210 | 76.18566 | 1.6 | 10.15809 | 127 | 10 | 8.461 | 76.18566 | 15.3
12.5 | 9 | 4 | 15.7 | 1.5 | 0.5 | 205 | 91.96274 | 1.9 | 12.2617 | 157 | 10 | 9.751 | 91.96274 | 18.9
15 | 7.4 | 3.2 | 19.2 | --- | --- | --- | --- | --- | --- | --- | --- | --- | --- | ---
Таблица стыковой сварки труб диаметром 160мм из ПНД-63
PN | SDR | S | Толщина стенки трубы, мм | После торцовки: |  | Температура сварочного зеркала, ºС | Предварительный нагрев |  | Нагрев |  | Макс. время переста-новки, с | Осадка |  | Остывание
|  |  |  | Макс. допуст. несовпадение стенок, мм | Макс. доп. зазор, мм |  | Усилие прижима, ед.шкалы | Высота грата, мм | Усилие прижима, ед.шкалы | Время нагрева, с |  | Время осадки, с | Усилие прижима, ед.шкалы | Мин. время остывания, мин
2.5 | 41 | 20 | 4 | 0.4 | 0.5 | 220 | 29.40531 | 0.5 | 3.920708 | 40 | 5 | 4.72 | 29.40531 | 4.8
3.2 | 33 | 16 | 4.9 | 0.4 | 0.5 | 220 | 35.81369 | 1 | 4.775158 | 49 | 6 | 5.107 | 35.81369 | 5.9
4 | 26 | 12.5 | 6.2 | 0.6 | 0.5 | 215 | 44.93546 | 1 | 5.991394 | 62 | 6 | 5.666 | 44.93546 | 7.5
5 | 21 | 10 | 7.7 | 0.7 | 0.5 | 215 | 55.26266 | 1.5 | 7.368354 | 77 | 8 | 6.311 | 55.26266 | 9.3
6 | 17.6 | 8.3 | 9.1 | 0.9 | 0.5 | 215 | 64.71005 | 1.5 | 8.628007 | 91 | 8 | 6.913 | 64.71005 | 11
6.3 | 17 | 8 | 9.5 | 0.9 | 0.5 | 215 | 67.37538 | 1.5 | 8.983384 | 95 | 8 | 7.085 | 67.37538 | 11.4
8 | 13.6 | 6.3 | 11.8 | 1.1 | 0.5 | 210 | 82.40837 | 1.5 | 10.98778 | 118 | 8 | 8.074 | 82.40837 | 14.2
10 | 11 | 5 | 14.6 | --- | --- | --- | --- | --- | --- | --- | --- | --- | --- | ---
12.5 | 9 | 4 | 17.9 | --- | --- | --- | --- | --- | --- | --- | --- | --- | --- | ---
15 | 7.4 | 3.2 | 21.9 | --- | --- | --- | --- | --- | --- | --- | --- | --- | --- | ---
Технологические параметры рассчитаны для труб из термопластов согласно действующим нормативным документам РФ:
- ГОСТ Р 18599-2001 ТРУБЫ НАПОРНЫЕ ИЗ ПОЛИЭТИЛЕНА. ТЕХНИЧЕСКИЕ УСЛОВИЯ
- Изменение № 1 к ГОСТ Р 18599-2001 ТРУБЫ НАПОРНЫЕ ИЗ ПОЛИЭТИЛЕНА. ТЕХНИЧЕСКИЕ УСЛОВИЯ
- ГОСТ Р 52134-2003 ТРУБЫ НАПОРНЫЕ ИЗ ТЕРМОПЛАСТОВ И СОЕДИНИТЕЛЬНЫЕ ДЕТАЛИ К НИМ ДЛЯ СИСТЕМ ВОДОСНАБЖЕНИЯ И ОТОПЛЕНИЯ.
ОБЩИЕ ТЕХНИЧЕСКИЕ УСЛОВИЯ
Значения технологических параметров рассчитаны согласно рекомендациям DVS (Германия):
- DVS 2207-1 Сварка термопластов - Сварка нагретым инструментов труб, трубопроводов, соединительных деталей и листов из ПНД
- DVS 2207-11 Сварка термопластов - Сварка нагретым инструментов труб, трубопроводов, соединительных деталей и листов из ПП
- DVS 2207-15 Сварка термопластов - Сварка нагретым инструментов труб, трубопроводов, соединительных деталей и листов из ПВДФ

## ПНД-80
Аппарат ST-160, производство DYTRON (Чехия)
Стыковая сварка труб Ø40-160мм, раструбная сварка труб Ø40-110мм
Таблица стыковой сварки труб диаметром 40мм из ПНД-80
PN | SDR | S | Толщина стенки трубы, мм | После торцовки: |  | Температура сварочного зеркала, ºС | Предварительный нагрев |  | Нагрев |  | Макс. время переста-новки, с | Осадка |  | Остывание
|  |  |  | Макс. допуст. несовпадение стенок, мм | Макс. доп. зазор, мм |  | Усилие прижима, ед.шкалы | Высота грата, мм | Усилие прижима, ед.шкалы | Время нагрева, с |  | Время осадки, с | Усилие прижима, ед.шкалы | Мин. время остывания, мин
6.3 | 21 | 10 | 2 | 0.2 | 0.5 | 220 | 3.581416 | 0.5 | 0.4775221 | 20 | 5 | 3.86 | 3.581416 | 2.4
7.5 | 17.6 | 8.3 | 2.3 | 0.2 | 0.5 | 220 | 4.086112 | 0.5 | 0.544815 | 23 | 5 | 3.989 | 4.086112 | 2.8
8 | 17 | 8 | 2.4 | 0.2 | 0.5 | 220 | 4.25246 | 0.5 | 0.5669946 | 24 | 5 | 4.032 | 4.25246 | 2.9
10 | 13.6 | 6.3 | 3 | 0.3 | 0.5 | 220 | 5.230752 | 0.5 | 0.6974336 | 30 | 5 | 4.29 | 5.230752 | 3.6
12.5 | 11 | 5 | 3.7 | 0.3 | 0.5 | 220 | 6.32921 | 0.5 | 0.8438946 | 37 | 5 | 4.591 | 6.32921 | 4.5
16 | 9 | 4 | 4.5 | 0.4 | 0.5 | 220 | 7.528041 | 1 | 1.003739 | 45 | 6 | 4.935 | 7.528041 | 5.4
20 | 7.4 | 3.2 | 5.5 | 0.5 | 0.5 | 215 | 8.941758 | 1 | 1.192234 | 55 | 6 | 5.365 | 8.941758 | 6.6
Таблица стыковой сварки труб диаметром 50мм из ПНД-80
PN | SDR | S | Толщина стенки трубы, мм | После торцовки: |  | Температура сварочного зеркала, ºС | Предварительный нагрев |  | Нагрев |  | Макс. время переста-новки, с | Осадка |  | Остывание
|  |  |  | Макс. допуст. несовпадение стенок, мм | Макс. доп. зазор, мм |  | Усилие прижима, ед.шкалы | Высота грата, мм | Усилие прижима, ед.шкалы | Время нагрева, с |  | Время осадки, с | Усилие прижима, ед.шкалы | Мин. время остывания, мин
5 | 26 | 12.5 | 2 | 0.2 | 0.5 | 220 | 4.523893 | 0.5 | 0.6031858 | 20 | 5 | 3.86 | 4.523893 | 2.4
6.3 | 21 | 10 | 2.4 | 0.2 | 0.5 | 220 | 5.383433 | 0.5 | 0.7177911 | 24 | 5 | 4.032 | 5.383433 | 2.9
7.5 | 17.6 | 8.3 | 2.9 | 0.2 | 0.5 | 220 | 6.436652 | 0.5 | 0.8582203 | 29 | 5 | 4.247 | 6.436652 | 3.5
8 | 17 | 8 | 3 | 0.3 | 0.5 | 220 | 6.644468 | 0.5 | 0.8859291 | 30 | 5 | 4.29 | 6.644468 | 3.6
10 | 13.6 | 6.3 | 3.7 | 0.3 | 0.5 | 220 | 8.072794 | 0.5 | 1.076372 | 37 | 5 | 4.591 | 8.072794 | 4.5
12.5 | 11 | 5 | 4.6 | 0.4 | 0.5 | 220 | 9.841353 | 1 | 1.31218 | 46 | 6 | 4.978 | 9.841353 | 5.6
16 | 9 | 4 | 5.6 | 0.5 | 0.5 | 215 | 11.71688 | 1 | 1.562251 | 56 | 6 | 5.408 | 11.71688 | 6.8
20 | 7.4 | 3.2 | 6.9 | 0.6 | 0.5 | 215 | 14.01417 | 1 | 1.868556 | 69 | 6 | 5.967 | 14.01417 | 8.3
Таблица стыковой сварки труб диаметром 63мм из ПНД-80
PN | SDR | S | Толщина стенки трубы, мм | После торцовки: |  | Температура сварочного зеркала, ºС | Предварительный нагрев |  | Нагрев |  | Макс. время переста-новки, с | Осадка |  | Остывание
|  |  |  | Макс. допуст. несовпадение стенок, мм | Макс. доп. зазор, мм |  | Усилие прижима, ед.шкалы | Высота грата, мм | Усилие прижима, ед.шкалы | Время нагрева, с |  | Время осадки, с | Усилие прижима, ед.шкалы | Мин. время остывания, мин
4 | 33 | 16 | 2 | 0.2 | 0.5 | 220 | 5.749115 | 0.5 | 0.7665486 | 20 | 5 | 3.86 | 5.749115 | 2.4
5 | 26 | 12.5 | 2.5 | 0.2 | 0.5 | 220 | 7.127488 | 0.5 | 0.9503318 | 25 | 5 | 4.075 | 7.127488 | 3
6.3 | 21 | 10 | 3 | 0.3 | 0.5 | 220 | 8.4823 | 0.5 | 1.130973 | 30 | 5 | 4.29 | 8.4823 | 3.6
7.5 | 17.6 | 8.3 | 3.6 | 0.3 | 0.5 | 220 | 10.07697 | 0.5 | 1.343596 | 36 | 5 | 4.548 | 10.07697 | 4.4
8 | 17 | 8 | 3.8 | 0.3 | 0.5 | 220 | 10.60099 | 0.5 | 1.413465 | 38 | 5 | 4.634 | 10.60099 | 4.6
10 | 13.6 | 6.3 | 4.7 | 0.4 | 0.5 | 220 | 12.91242 | 1 | 1.721656 | 47 | 6 | 5.021 | 12.91242 | 5.7
12.5 | 11 | 5 | 5.8 | 0.5 | 0.5 | 215 | 15.63382 | 1 | 2.08451 | 58 | 6 | 5.494 | 15.63382 | 7
16 | 9 | 4 | 7.1 | 0.7 | 0.5 | 215 | 18.703 | 1.5 | 2.493733 | 71 | 8 | 6.053 | 18.703 | 8.6
20 | 7.4 | 3.2 | 8.6 | 0.8 | 0.5 | 215 | 22.04644 | 1.5 | 2.939525 | 86 | 8 | 6.698 | 22.04644 | 10.4
Таблица стыковой сварки труб диаметром 75мм из ПНД-80
PN | SDR | S | Толщина стенки трубы, мм | После торцовки: |  | Температура сварочного зеркала, ºС | Предварительный нагрев |  | Нагрев |  | Макс. время переста-новки, с | Осадка |  | Остывание
|  |  |  | Макс. допуст. несовпадение стенок, мм | Макс. доп. зазор, мм |  | Усилие прижима, ед.шкалы | Высота грата, мм | Усилие прижима, ед.шкалы | Время нагрева, с |  | Время осадки, с | Усилие прижима, ед.шкалы | Мин. время остывания, мин
3.2 | 41 | 20 | 2 | 0.2 | 0.5 | 220 | 6.880088 | 0.5 | 0.9173451 | 20 | 5 | 3.86 | 6.880088 | 2.4
4 | 33 | 16 | 2.3 | 0.2 | 0.5 | 220 | 7.879586 | 0.5 | 1.050611 | 23 | 5 | 3.989 | 7.879586 | 2.8
5 | 26 | 12.5 | 2.9 | 0.2 | 0.5 | 220 | 9.853134 | 0.5 | 1.313751 | 29 | 5 | 4.247 | 9.853134 | 3.5
6.3 | 21 | 10 | 3.6 | 0.3 | 0.5 | 220 | 12.11272 | 0.5 | 1.61503 | 36 | 5 | 4.548 | 12.11272 | 4.4
7.5 | 17.6 | 8.3 | 4.3 | 0.4 | 0.5 | 220 | 14.32613 | 0.5 | 1.910151 | 43 | 5 | 4.849 | 14.32613 | 5.2
8 | 17 | 8 | 4.5 | 0.4 | 0.5 | 220 | 14.95005 | 1 | 1.993341 | 45 | 6 | 4.935 | 14.95005 | 5.4
10 | 13.6 | 6.3 | 5.6 | 0.5 | 0.5 | 215 | 18.31423 | 1 | 2.441897 | 56 | 6 | 5.408 | 18.31423 | 6.8
12.5 | 11 | 5 | 6.8 | 0.6 | 0.5 | 215 | 21.85418 | 1 | 2.91389 | 68 | 6 | 5.924 | 21.85418 | 8.2
16 | 9 | 4 | 8.4 | 0.8 | 0.5 | 215 | 26.36299 | 1.5 | 3.515065 | 84 | 8 | 6.612 | 26.36299 | 10.1
20 | 7.4 | 3.2 | 10.3 | 1 | 0.5 | 210 | 31.40383 | 1.5 | 4.187178 | 103 | 8 | 7.429 | 31.40383 | 12.4
Таблица стыковой сварки труб диаметром 90мм из ПНД-80
PN | SDR | S | Толщина стенки трубы, мм | После торцовки: |  | Температура сварочного зеркала, ºС | Предварительный нагрев |  | Нагрев |  | Макс. время переста-новки, с | Осадка |  | Остывание
|  |  |  | Макс. допуст. несовпадение стенок, мм | Макс. доп. зазор, мм |  | Усилие прижима, ед.шкалы | Высота грата, мм | Усилие прижима, ед.шкалы | Время нагрева, с |  | Время осадки, с | Усилие прижима, ед.шкалы | Мин. время остывания, мин
3.2 | 41 | 20 | 2.2 | 0.2 | 0.5 | 220 | 9.102451 | 0.5 | 1.21366 | 22 | 5 | 3.946 | 9.102451 | 2.7
4 | 33 | 16 | 2.8 | 0.2 | 0.5 | 220 | 11.50577 | 0.5 | 1.534103 | 28 | 5 | 4.204 | 11.50577 | 3.4
5 | 26 | 12.5 | 3.5 | 0.3 | 0.5 | 220 | 14.26676 | 0.5 | 1.902234 | 35 | 5 | 4.505 | 14.26676 | 4.2
6.3 | 21 | 10 | 4.3 | 0.4 | 0.5 | 220 | 17.36562 | 0.5 | 2.315417 | 43 | 5 | 4.849 | 17.36562 | 5.2
7.5 | 17.6 | 8.3 | 5.1 | 0.5 | 0.5 | 215 | 20.40417 | 1 | 2.720556 | 51 | 6 | 5.193 | 20.40417 | 6.2
8 | 17 | 8 | 5.4 | 0.5 | 0.5 | 215 | 21.52808 | 1 | 2.87041 | 54 | 6 | 5.322 | 21.52808 | 6.5
10 | 13.6 | 6.3 | 6.7 | 0.6 | 0.5 | 215 | 26.30031 | 1 | 3.506709 | 67 | 6 | 5.881 | 26.30031 | 8.1
12.5 | 11 | 5 | 8.2 | 0.8 | 0.5 | 215 | 31.60882 | 1.5 | 4.214509 | 82 | 8 | 6.526 | 31.60882 | 9.9
16 | 9 | 4 | 10.1 | 1 | 0.5 | 210 | 38.02851 | 1.5 | 5.070468 | 101 | 8 | 7.343 | 38.02851 | 12.2
20 | 7.4 | 3.2 | 12.3 | 1.2 | 0.5 | 210 | 45.03677 | 2 | 6.004903 | 123 | 10 | 8.289 | 45.03677 | 14.8
Аппарат ST-160, производство DYTRON (Чехия)
Стыковая сварка труб Ø40-160мм, раструбная сварка труб Ø40-110мм
Таблица стыковой сварки труб диаметром 110мм из ПНД-80
PN | SDR | S | Толщина стенки трубы, мм | После торцовки: |  | Температура сварочного зеркала, ºС | Предварительный нагрев |  | Нагрев |  | Макс. время переста-новки, с | Осадка |  | Остывание
|  |  |  | Макс. допуст. несовпадение стенок, мм | Макс. доп. зазор, мм |  | Усилие прижима, ед.шкалы | Высота грата, мм | Усилие прижима, ед.шкалы | Время нагрева, с |  | Время осадки, с | Усилие прижима, ед.шкалы | Мин. время остывания, мин
3.2 | 41 | 20 | 2.7 | 0.2 | 0.5 | 220 | 13.65226 | 0.5 | 1.820302 | 27 | 5 | 4.161 | 13.65226 | 3.3
4 | 33 | 16 | 3.4 | 0.3 | 0.5 | 220 | 17.07958 | 0.5 | 2.277278 | 34 | 5 | 4.462 | 17.07958 | 4.1
5 | 26 | 12.5 | 4.2 | 0.4 | 0.5 | 220 | 20.93997 | 0.5 | 2.791996 | 42 | 5 | 4.806 | 20.93997 | 5.1
6.3 | 21 | 10 | 5.3 | 0.5 | 0.5 | 215 | 26.14952 | 1 | 3.486602 | 53 | 6 | 5.279 | 26.14952 | 6.4
7.5 | 17.6 | 8.3 | 6.3 | 0.6 | 0.5 | 215 | 30.78651 | 1 | 4.104868 | 63 | 6 | 5.709 | 30.78651 | 7.6
8 | 17 | 8 | 6.6 | 0.6 | 0.5 | 215 | 32.15923 | 1 | 4.287897 | 66 | 6 | 5.838 | 32.15923 | 8
10 | 13.6 | 6.3 | 8.1 | 0.8 | 0.5 | 215 | 38.89559 | 1.5 | 5.186078 | 81 | 8 | 6.483 | 38.89559 | 9.8
12.5 | 11 | 5 | 10 | 1 | 0.5 | 215 | 47.12389 | 1.5 | 6.283185 | 100 | 8 | 7.3 | 47.12389 | 12
16 | 9 | 4 | 12.3 | 1.2 | 0.5 | 210 | 56.62925 | 2 | 7.550567 | 123 | 10 | 8.289 | 56.62925 | 14.8
20 | 7.4 | 3.2 | 15.1 | 1.5 | 0.5 | 205 | 67.52806 | 2 | 9.003742 | 151 | 10 | 9.493 | 67.52806 | 18.2
Таблица стыковой сварки труб диаметром 125мм из ПНД-80
PN | SDR | S | Толщина стенки трубы, мм | После торцовки: |  | Температура сварочного зеркала, ºС | Предварительный нагрев |  | Нагрев |  | Макс. время переста-новки, с | Осадка |  | Остывание
|  |  |  | Макс. допуст. несовпадение стенок, мм | Макс. доп. зазор, мм |  | Усилие прижима, ед.шкалы | Высота грата, мм | Усилие прижима, ед.шкалы | Время нагрева, с |  | Время осадки, с | Усилие прижима, ед.шкалы | Мин. время остывания, мин
3.2 | 41 | 20 | 2.7 | 0.2 | 0.5 | 220 | 15.56078 | 0.5 | 2.074771 | 27 | 5 | 4.161 | 15.56078 | 3.3
4 | 33 | 16 | 3.4 | 0.3 | 0.5 | 220 | 19.4829 | 0.5 | 2.59772 | 34 | 5 | 4.462 | 19.4829 | 4.1
5 | 26 | 12.5 | 4.2 | 0.4 | 0.5 | 220 | 23.90878 | 0.5 | 3.187837 | 42 | 5 | 4.806 | 23.90878 | 5.1
6.3 | 21 | 10 | 5.3 | 0.5 | 0.5 | 215 | 29.89587 | 1 | 3.986116 | 53 | 6 | 5.279 | 29.89587 | 6.4
7.5 | 17.6 | 8.3 | 6.3 | 0.6 | 0.5 | 215 | 35.23972 | 1 | 4.698629 | 63 | 6 | 5.709 | 35.23972 | 7.6
8 | 17 | 8 | 6.6 | 0.6 | 0.5 | 215 | 36.82449 | 1 | 4.909932 | 66 | 6 | 5.838 | 36.82449 | 8
10 | 13.6 | 6.3 | 8.1 | 0.8 | 0.5 | 215 | 44.62114 | 1.5 | 5.949485 | 81 | 8 | 6.483 | 44.62114 | 9.8
12.5 | 11 | 5 | 10 | 1 | 0.5 | 215 | 54.19247 | 1.5 | 7.225663 | 100 | 8 | 7.3 | 54.19247 | 12
16 | 9 | 4 | 12.3 | 1.2 | 0.5 | 210 | 65.32361 | 2 | 8.709814 | 123 | 10 | 8.289 | 65.32361 | 14.8
20 | 7.4 | 3.2 | 15.1 | 1.5 | 0.5 | 205 | 78.20162 | 1.8 | 10.42688 | 151 | 10 | 9.493 | 78.20162 | 18.2
Таблица стыковой сварки труб диаметром 140мм из ПНД-80
PN | SDR | S | Толщина стенки трубы, мм | После торцовки: |  | Температура сварочного зеркала, ºС | Предварительный нагрев |  | Нагрев |  | Макс. время переста-новки, с | Осадка |  | Остывание
|  |  |  | Макс. допуст. несовпадение стенок, мм | Макс. доп. зазор, мм |  | Усилие прижима, ед.шкалы | Высота грата, мм | Усилие прижима, ед.шкалы | Время нагрева, с |  | Время осадки, с | Усилие прижима, ед.шкалы | Мин. время остывания, мин
3.2 | 41 | 20 | 3.5 | 0.3 | 0.5 | 220 | 22.51344 | 0.5 | 3.001792 | 35 | 5 | 4.505 | 22.51344 | 4.2
4 | 33 | 16 | 4.3 | 0.4 | 0.5 | 220 | 27.49726 | 0.5 | 3.666301 | 43 | 5 | 4.849 | 27.49726 | 5.2
5 | 26 | 12.5 | 5.4 | 0.5 | 0.5 | 215 | 34.25153 | 1 | 4.56687 | 54 | 6 | 5.322 | 34.25153 | 6.5
6.3 | 21 | 10 | 6.7 | 0.6 | 0.5 | 215 | 42.08682 | 1 | 5.611576 | 67 | 6 | 5.881 | 42.08682 | 8.1
7.5 | 17.6 | 8.3 | 8 | 0.8 | 0.5 | 215 | 49.76283 | 1.5 | 6.635044 | 80 | 8 | 6.44 | 49.76283 | 9.6
8 | 17 | 8 | 8.3 | 0.8 | 0.5 | 215 | 51.5116 | 1.5 | 6.868213 | 83 | 8 | 6.569 | 51.5116 | 10
10 | 13.6 | 6.3 | 10.3 | 1 | 0.5 | 210 | 62.95328 | 1.5 | 8.39377 | 103 | 8 | 7.429 | 62.95328 | 12.4
12.5 | 11 | 5 | 12.7 | 1.2 | 0.5 | 210 | 76.18566 | 1.6 | 10.15809 | 127 | 10 | 8.461 | 76.18566 | 15.3
16 | 9 | 4 | 15.7 | 1.5 | 0.5 | 205 | 91.96274 | 1.9 | 12.2617 | 157 | 10 | 9.751 | 91.96274 | 18.9
20 | 7.4 | 3.2 | 19.2 | --- | --- | --- | --- | --- | --- | --- | --- | --- | --- | ---
Таблица стыковой сварки труб диаметром 160мм из ПНД-80
PN | SDR | S | Толщина стенки трубы, мм | После торцовки: |  | Температура сварочного зеркала, ºС | Предварительный нагрев |  | Нагрев |  | Макс. время переста-новки, с | Осадка |  | Остывание
|  |  |  | Макс. допуст. несовпадение стенок, мм | Макс. доп. зазор, мм |  | Усилие прижима, ед.шкалы | Высота грата, мм | Усилие прижима, ед.шкалы | Время нагрева, с |  | Время осадки, с | Усилие прижима, ед.шкалы | Мин. время остывания, мин
3.2 | 41 | 20 | 4 | 0.4 | 0.5 | 220 | 29.40531 | 0.5 | 3.920708 | 40 | 5 | 4.72 | 29.40531 | 4.8
4 | 33 | 16 | 4.9 | 0.4 | 0.5 | 220 | 35.81369 | 1 | 4.775158 | 49 | 6 | 5.107 | 35.81369 | 5.9
5 | 26 | 12.5 | 6.2 | 0.6 | 0.5 | 215 | 44.93546 | 1 | 5.991394 | 62 | 6 | 5.666 | 44.93546 | 7.5
6.3 | 21 | 10 | 7.7 | 0.7 | 0.5 | 215 | 55.26266 | 1.5 | 7.368354 | 77 | 8 | 6.311 | 55.26266 | 9.3
7.5 | 17.6 | 8.3 | 9.1 | 0.9 | 0.5 | 215 | 64.71005 | 1.5 | 8.628007 | 91 | 8 | 6.913 | 64.71005 | 11
8 | 17 | 8 | 9.5 | 0.9 | 0.5 | 215 | 67.37538 | 1.5 | 8.983384 | 95 | 8 | 7.085 | 67.37538 | 11.4
10 | 13.6 | 6.3 | 11.8 | 1.1 | 0.5 | 210 | 82.40837 | 1.5 | 10.98778 | 118 | 8 | 8.074 | 82.40837 | 14.2
12.5 | 11 | 5 | 14.6 | --- | --- | --- | --- | --- | --- | --- | --- | --- | --- | ---
16 | 9 | 4 | 17.9 | --- | --- | --- | --- | --- | --- | --- | --- | --- | --- | ---
20 | 7.4 | 3.2 | 21.9 | --- | --- | --- | --- | --- | --- | --- | --- | --- | --- | ---
Технологические параметры рассчитаны для труб из термопластов согласно действующим нормативным документам РФ:
- ГОСТ Р 18599-2001 ТРУБЫ НАПОРНЫЕ ИЗ ПОЛИЭТИЛЕНА. ТЕХНИЧЕСКИЕ УСЛОВИЯ
- Изменение № 1 к ГОСТ Р 18599-2001 ТРУБЫ НАПОРНЫЕ ИЗ ПОЛИЭТИЛЕНА. ТЕХНИЧЕСКИЕ УСЛОВИЯ
- ГОСТ Р 52134-2003 ТРУБЫ НАПОРНЫЕ ИЗ ТЕРМОПЛАСТОВ И СОЕДИНИТЕЛЬНЫЕ ДЕТАЛИ К НИМ ДЛЯ СИСТЕМ ВОДОСНАБЖЕНИЯ И ОТОПЛЕНИЯ.
ОБЩИЕ ТЕХНИЧЕСКИЕ УСЛОВИЯ
Значения технологических параметров рассчитаны согласно рекомендациям DVS (Германия):
- DVS 2207-1 Сварка термопластов - Сварка нагретым инструментов труб, трубопроводов, соединительных деталей и листов из ПНД
- DVS 2207-11 Сварка термопластов - Сварка нагретым инструментов труб, трубопроводов, соединительных деталей и листов из ПП
- DVS 2207-15 Сварка термопластов - Сварка нагретым инструментов труб, трубопроводов, соединительных деталей и листов из ПВДФ

## ПНД-100
Аппарат ST-160, производство DYTRON (Чехия)
Стыковая сварка труб Ø40-160мм, раструбная сварка труб Ø40-110мм
Таблица стыковой сварки труб диаметром 40мм из ПНД-100
PN | SDR | S | Толщина стенки трубы, мм | После торцовки: |  | Температура сварочного зеркала, ºС | Предварительный нагрев |  | Нагрев |  | Макс. время переста-новки, с | Осадка |  | Остывание
|  |  |  | Макс. допуст. несовпадение стенок, мм | Макс. доп. зазор, мм |  | Усилие прижима, ед.шкалы | Высота грата, мм | Усилие прижима, ед.шкалы | Время нагрева, с |  | Время осадки, с | Усилие прижима, ед.шкалы | Мин. время остывания, мин
8 | 21 | 10 | 2 | 0.2 | 0.5 | 220 | 3.581416 | 0.5 | 0.4775221 | 20 | 5 | 3.86 | 3.581416 | 2.4
9.5 | 17.6 | 8.3 | 2.3 | 0.2 | 0.5 | 220 | 4.086112 | 0.5 | 0.544815 | 23 | 5 | 3.989 | 4.086112 | 2.8
10 | 17 | 8 | 2.4 | 0.2 | 0.5 | 220 | 4.25246 | 0.5 | 0.5669946 | 24 | 5 | 4.032 | 4.25246 | 2.9
12.5 | 13.6 | 6.3 | 3 | 0.3 | 0.5 | 220 | 5.230752 | 0.5 | 0.6974336 | 30 | 5 | 4.29 | 5.230752 | 3.6
16 | 11 | 5 | 3.7 | 0.3 | 0.5 | 220 | 6.32921 | 0.5 | 0.8438946 | 37 | 5 | 4.591 | 6.32921 | 4.5
20 | 9 | 4 | 4.5 | 0.4 | 0.5 | 220 | 7.528041 | 1 | 1.003739 | 45 | 6 | 4.935 | 7.528041 | 5.4
25 | 7.4 | 3.2 | 5.5 | 0.5 | 0.5 | 220 | 8.941758 | 1 | 1.192234 | 55 | 6 | 5.365 | 8.941758 | 6.6
Таблица стыковой сварки труб диаметром 50мм из ПНД-100
PN | SDR | S | Толщина стенки трубы, мм | После торцовки: |  | Температура сварочного зеркала, ºС | Предварительный нагрев |  | Нагрев |  | Макс. время переста-новки, с | Осадка |  | Остывание
|  |  |  | Макс. допуст. несовпадение стенок, мм | Макс. доп. зазор, мм |  | Усилие прижима, ед.шкалы | Высота грата, мм | Усилие прижима, ед.шкалы | Время нагрева, с |  | Время осадки, с | Усилие прижима, ед.шкалы | Мин. время остывания, мин
6.3 | 26 | 12.5 | 2 | 0.2 | 0.5 | 220 | 4.523893 | 0.5 | 0.6031858 | 20 | 5 | 3.86 | 4.523893 | 2.4
8 | 21 | 10 | 2.4 | 0.2 | 0.5 | 220 | 5.383433 | 0.5 | 0.7177911 | 24 | 5 | 4.032 | 5.383433 | 2.9
9.5 | 17.6 | 8.3 | 2.9 | 0.2 | 0.5 | 220 | 6.436652 | 0.5 | 0.8582203 | 29 | 5 | 4.247 | 6.436652 | 3.5
10 | 17 | 8 | 3 | 0.3 | 0.5 | 220 | 6.644468 | 0.5 | 0.8859291 | 30 | 5 | 4.29 | 6.644468 | 3.6
12.5 | 13.6 | 6.3 | 3.7 | 0.3 | 0.5 | 220 | 8.072794 | 0.5 | 1.076372 | 37 | 5 | 4.591 | 8.072794 | 4.5
16 | 11 | 5 | 4.6 | 0.4 | 0.5 | 220 | 9.841353 | 1 | 1.31218 | 46 | 6 | 4.978 | 9.841353 | 5.6
20 | 9 | 4 | 5.6 | 0.5 | 0.5 | 220 | 11.71688 | 1 | 1.562251 | 56 | 6 | 5.408 | 11.71688 | 6.8
25 | 7.4 | 3.2 | 6.9 | 0.6 | 0.5 | 220 | 14.01417 | 1 | 1.868556 | 69 | 6 | 5.967 | 14.01417 | 8.3
Таблица стыковой сварки труб диаметром 63мм из ПНД-100
PN | SDR | S | Толщина стенки трубы, мм | После торцовки: |  | Температура сварочного зеркала, ºС | Предварительный нагрев |  | Нагрев |  | Макс. время переста-новки, с | Осадка |  | Остывание
|  |  |  | Макс. допуст. несовпадение стенок, мм | Макс. доп. зазор, мм |  | Усилие прижима, ед.шкалы | Высота грата, мм | Усилие прижима, ед.шкалы | Время нагрева, с |  | Время осадки, с | Усилие прижима, ед.шкалы | Мин. время остывания, мин
5 | 33 | 16 | 2 | 0.2 | 0.5 | 220 | 5.749115 | 0.5 | 0.7665486 | 20 | 5 | 3.86 | 5.749115 | 2.4
6.3 | 26 | 12.5 | 2.5 | 0.2 | 0.5 | 220 | 7.127488 | 0.5 | 0.9503318 | 25 | 5 | 4.075 | 7.127488 | 3
8 | 21 | 10 | 3 | 0.3 | 0.5 | 220 | 8.4823 | 0.5 | 1.130973 | 30 | 5 | 4.29 | 8.4823 | 3.6
9.5 | 17.6 | 8.3 | 3.6 | 0.3 | 0.5 | 220 | 10.07697 | 0.5 | 1.343596 | 36 | 5 | 4.548 | 10.07697 | 4.4
10 | 17 | 8 | 3.8 | 0.3 | 0.5 | 220 | 10.60099 | 0.5 | 1.413465 | 38 | 5 | 4.634 | 10.60099 | 4.6
12.5 | 13.6 | 6.3 | 4.7 | 0.4 | 0.5 | 220 | 12.91242 | 1 | 1.721656 | 47 | 6 | 5.021 | 12.91242 | 5.7
16 | 11 | 5 | 5.8 | 0.5 | 0.5 | 220 | 15.63382 | 1 | 2.08451 | 58 | 6 | 5.494 | 15.63382 | 7
20 | 9 | 4 | 7.1 | 0.7 | 0.5 | 220 | 18.703 | 1.5 | 2.493733 | 71 | 8 | 6.053 | 18.703 | 8.6
25 | 7.4 | 3.2 | 8.6 | 0.8 | 0.5 | 220 | 22.04644 | 1.5 | 2.939525 | 86 | 8 | 6.698 | 22.04644 | 10.4
Таблица стыковой сварки труб диаметром 75мм из ПНД-100
PN | SDR | S | Толщина стенки трубы, мм | После торцовки: |  | Температура сварочного зеркала, ºС | Предварительный нагрев |  | Нагрев |  | Макс. время переста-новки, с | Осадка |  | Остывание
|  |  |  | Макс. допуст. несовпадение стенок, мм | Макс. доп. зазор, мм |  | Усилие прижима, ед.шкалы | Высота грата, мм | Усилие прижима, ед.шкалы | Время нагрева, с |  | Время осадки, с | Усилие прижима, ед.шкалы | Мин. время остывания, мин
4 | 41 | 20 | 2 | 0.2 | 0.5 | 220 | 6.880088 | 0.5 | 0.9173451 | 20 | 5 | 3.86 | 6.880088 | 2.4
5 | 33 | 16 | 2.3 | 0.2 | 0.5 | 220 | 7.879586 | 0.5 | 1.050611 | 23 | 5 | 3.989 | 7.879586 | 2.8
6.3 | 26 | 12.5 | 2.9 | 0.2 | 0.5 | 220 | 9.853134 | 0.5 | 1.313751 | 29 | 5 | 4.247 | 9.853134 | 3.5
8 | 21 | 10 | 3.6 | 0.3 | 0.5 | 220 | 12.11272 | 0.5 | 1.61503 | 36 | 5 | 4.548 | 12.11272 | 4.4
9.5 | 17.6 | 8.3 | 4.3 | 0.4 | 0.5 | 220 | 14.32613 | 0.5 | 1.910151 | 43 | 5 | 4.849 | 14.32613 | 5.2
10 | 17 | 8 | 4.5 | 0.4 | 0.5 | 220 | 14.95005 | 1 | 1.993341 | 45 | 6 | 4.935 | 14.95005 | 5.4
12.5 | 13.6 | 6.3 | 5.6 | 0.5 | 0.5 | 220 | 18.31423 | 1 | 2.441897 | 56 | 6 | 5.408 | 18.31423 | 6.8
16 | 11 | 5 | 6.8 | 0.6 | 0.5 | 220 | 21.85418 | 1 | 2.91389 | 68 | 6 | 5.924 | 21.85418 | 8.2
20 | 9 | 4 | 8.4 | 0.8 | 0.5 | 220 | 26.36299 | 1.5 | 3.515065 | 84 | 8 | 6.612 | 26.36299 | 10.1
25 | 7.4 | 3.2 | 10.3 | 1 | 0.5 | 220 | 31.40383 | 1.5 | 4.187178 | 103 | 8 | 7.429 | 31.40383 | 12.4
Таблица стыковой сварки труб диаметром 90мм из ПНД-100
PN | SDR | S | Толщина стенки трубы, мм | После торцовки: |  | Температура сварочного зеркала, ºС | Предварительный нагрев |  | Нагрев |  | Макс. время переста-новки, с | Осадка |  | Остывание
|  |  |  | Макс. допуст. несовпадение стенок, мм | Макс. доп. зазор, мм |  | Усилие прижима, ед.шкалы | Высота грата, мм | Усилие прижима, ед.шкалы | Время нагрева, с |  | Время осадки, с | Усилие прижима, ед.шкалы | Мин. время остывания, мин
4 | 41 | 20 | 2.2 | 0.2 | 0.5 | 220 | 9.102451 | 0.5 | 1.21366 | 22 | 5 | 3.946 | 9.102451 | 2.7
5 | 33 | 16 | 2.8 | 0.2 | 0.5 | 220 | 11.50577 | 0.5 | 1.534103 | 28 | 5 | 4.204 | 11.50577 | 3.4
6.3 | 26 | 12.5 | 3.5 | 0.3 | 0.5 | 220 | 14.26676 | 0.5 | 1.902234 | 35 | 5 | 4.505 | 14.26676 | 4.2
8 | 21 | 10 | 4.3 | 0.4 | 0.5 | 220 | 17.36562 | 0.5 | 2.315417 | 43 | 5 | 4.849 | 17.36562 | 5.2
9.5 | 17.6 | 8.3 | 5.1 | 0.5 | 0.5 | 220 | 20.40417 | 1 | 2.720556 | 51 | 6 | 5.193 | 20.40417 | 6.2
10 | 17 | 8 | 5.4 | 0.5 | 0.5 | 220 | 21.52808 | 1 | 2.87041 | 54 | 6 | 5.322 | 21.52808 | 6.5
12.5 | 13.6 | 6.3 | 6.7 | 0.6 | 0.5 | 220 | 26.30031 | 1 | 3.506709 | 67 | 6 | 5.881 | 26.30031 | 8.1
16 | 11 | 5 | 8.2 | 0.8 | 0.5 | 220 | 31.60882 | 1.5 | 4.214509 | 82 | 8 | 6.526 | 31.60882 | 9.9
20 | 9 | 4 | 10.1 | 1 | 0.5 | 220 | 38.02851 | 1.5 | 5.070468 | 101 | 8 | 7.343 | 38.02851 | 12.2
25 | 7.4 | 3.2 | 12.3 | 1.2 | 0.5 | 220 | 45.03677 | 2 | 6.004903 | 123 | 10 | 8.289 | 45.03677 | 14.8
Аппарат ST-160, производство DYTRON (Чехия)
Стыковая сварка труб Ø40-160мм, раструбная сварка труб Ø40-110мм
Таблица стыковой сварки труб диаметром 110мм из ПНД-100
PN | SDR | S | Толщина стенки трубы, мм | После торцовки: |  | Температура сварочного зеркала, ºС | Предварительный нагрев |  | Нагрев |  | Макс. время переста-новки, с | Осадка |  | Остывание
|  |  |  | Макс. допуст. несовпадение стенок, мм | Макс. доп. зазор, мм |  | Усилие прижима, ед.шкалы | Высота грата, мм | Усилие прижима, ед.шкалы | Время нагрева, с |  | Время осадки, с | Усилие прижима, ед.шкалы | Мин. время остывания, мин
4 | 41 | 20 | 2.7 | 0.2 | 0.5 | 220 | 13.65226 | 0.5 | 1.820302 | 27 | 5 | 4.161 | 13.65226 | 3.3
5 | 33 | 16 | 3.4 | 0.3 | 0.5 | 220 | 17.07958 | 0.5 | 2.277278 | 34 | 5 | 4.462 | 17.07958 | 4.1
6.3 | 26 | 12.5 | 4.2 | 0.4 | 0.5 | 220 | 20.93997 | 0.5 | 2.791996 | 42 | 5 | 4.806 | 20.93997 | 5.1
8 | 21 | 10 | 5.3 | 0.5 | 0.5 | 220 | 26.14952 | 1 | 3.486602 | 53 | 6 | 5.279 | 26.14952 | 6.4
9.5 | 17.6 | 8.3 | 6.3 | 0.6 | 0.5 | 220 | 30.78651 | 1 | 4.104868 | 63 | 6 | 5.709 | 30.78651 | 7.6
10 | 17 | 8 | 6.6 | 0.6 | 0.5 | 220 | 32.15923 | 1 | 4.287897 | 66 | 6 | 5.838 | 32.15923 | 8
12.5 | 13.6 | 6.3 | 8.1 | 0.8 | 0.5 | 220 | 38.89559 | 1.5 | 5.186078 | 81 | 8 | 6.483 | 38.89559 | 9.8
16 | 11 | 5 | 10 | 1 | 0.5 | 220 | 47.12389 | 1.5 | 6.283185 | 100 | 8 | 7.3 | 47.12389 | 12
20 | 9 | 4 | 12.3 | 1.2 | 0.5 | 220 | 56.62925 | 2 | 7.550567 | 123 | 10 | 8.289 | 56.62925 | 14.8
25 | 7.4 | 3.2 | 15.1 | 1.5 | 0.5 | 220 | 67.52806 | 2 | 9.003742 | 151 | 10 | 9.493 | 67.52806 | 18.2
Таблица стыковой сварки труб диаметром 125мм из ПНД-100
PN | SDR | S | Толщина стенки трубы, мм | После торцовки: |  | Температура сварочного зеркала, ºС | Предварительный нагрев |  | Нагрев |  | Макс. время переста-новки, с | Осадка |  | Остывание
|  |  |  | Макс. допуст. несовпадение стенок, мм | Макс. доп. зазор, мм |  | Усилие прижима, ед.шкалы | Высота грата, мм | Усилие прижима, ед.шкалы | Время нагрева, с |  | Время осадки, с | Усилие прижима, ед.шкалы | Мин. время остывания, мин
4 | 41 | 20 | 2.7 | 0.2 | 0.5 | 220 | 15.56078 | 0.5 | 2.074771 | 27 | 5 | 4.161 | 15.56078 | 3.3
5 | 33 | 16 | 3.4 | 0.3 | 0.5 | 220 | 19.4829 | 0.5 | 2.59772 | 34 | 5 | 4.462 | 19.4829 | 4.1
6.3 | 26 | 12.5 | 4.2 | 0.4 | 0.5 | 220 | 23.90878 | 0.5 | 3.187837 | 42 | 5 | 4.806 | 23.90878 | 5.1
8 | 21 | 10 | 5.3 | 0.5 | 0.5 | 220 | 29.89587 | 1 | 3.986116 | 53 | 6 | 5.279 | 29.89587 | 6.4
9.5 | 17.6 | 8.3 | 6.3 | 0.6 | 0.5 | 220 | 35.23972 | 1 | 4.698629 | 63 | 6 | 5.709 | 35.23972 | 7.6
10 | 17 | 8 | 6.6 | 0.6 | 0.5 | 220 | 36.82449 | 1 | 4.909932 | 66 | 6 | 5.838 | 36.82449 | 8
12.5 | 13.6 | 6.3 | 8.1 | 0.8 | 0.5 | 220 | 44.62114 | 1.5 | 5.949485 | 81 | 8 | 6.483 | 44.62114 | 9.8
16 | 11 | 5 | 10 | 1 | 0.5 | 220 | 54.19247 | 1.5 | 7.225663 | 100 | 8 | 7.3 | 54.19247 | 12
20 | 9 | 4 | 12.3 | 1.2 | 0.5 | 220 | 65.32361 | 2 | 8.709814 | 123 | 10 | 8.289 | 65.32361 | 14.8
25 | 7.4 | 3.2 | 15.1 | 1.5 | 0.5 | 220 | 78.20162 | 1.8 | 10.42688 | 151 | 10 | 9.493 | 78.20162 | 18.2
Таблица стыковой сварки труб диаметром 140мм из ПНД-100
PN | SDR | S | Толщина стенки трубы, мм | После торцовки: |  | Температура сварочного зеркала, ºС | Предварительный нагрев |  | Нагрев |  | Макс. время переста-новки, с | Осадка |  | Остывание
|  |  |  | Макс. допуст. несовпадение стенок, мм | Макс. доп. зазор, мм |  | Усилие прижима, ед.шкалы | Высота грата, мм | Усилие прижима, ед.шкалы | Время нагрева, с |  | Время осадки, с | Усилие прижима, ед.шкалы | Мин. время остывания, мин
4 | 41 | 20 | 3.5 | 0.3 | 0.5 | 220 | 22.51344 | 0.5 | 3.001792 | 35 | 5 | 4.505 | 22.51344 | 4.2
5 | 33 | 16 | 4.3 | 0.4 | 0.5 | 220 | 27.49726 | 0.5 | 3.666301 | 43 | 5 | 4.849 | 27.49726 | 5.2
6.3 | 26 | 12.5 | 5.4 | 0.5 | 0.5 | 220 | 34.25153 | 1 | 4.56687 | 54 | 6 | 5.322 | 34.25153 | 6.5
8 | 21 | 10 | 6.7 | 0.6 | 0.5 | 220 | 42.08682 | 1 | 5.611576 | 67 | 6 | 5.881 | 42.08682 | 8.1
9.5 | 17.6 | 8.3 | 8 | 0.8 | 0.5 | 220 | 49.76283 | 1.5 | 6.635044 | 80 | 8 | 6.44 | 49.76283 | 9.6
10 | 17 | 8 | 8.3 | 0.8 | 0.5 | 220 | 51.5116 | 1.5 | 6.868213 | 83 | 8 | 6.569 | 51.5116 | 10
12.5 | 13.6 | 6.3 | 10.3 | 1 | 0.5 | 220 | 62.95328 | 1.5 | 8.39377 | 103 | 8 | 7.429 | 62.95328 | 12.4
16 | 11 | 5 | 12.7 | 1.2 | 0.5 | 220 | 76.18566 | 1.6 | 10.15809 | 127 | 10 | 8.461 | 76.18566 | 15.3
20 | 9 | 4 | 15.7 | 1.5 | 0.5 | 220 | 91.96274 | 1.9 | 12.2617 | 157 | 10 | 9.751 | 91.96274 | 18.9
25 | 7.4 | 3.2 | 19.2 | --- | --- | --- | --- | --- | --- | --- | --- | --- | --- | ---
Таблица стыковой сварки труб диаметром 160мм из ПНД-100
PN | SDR | S | Толщина стенки трубы, мм | После торцовки: |  | Температура сварочного зеркала, ºС | Предварительный нагрев |  | Нагрев |  | Макс. время переста-новки, с | Осадка |  | Остывание
|  |  |  | Макс. допуст. несовпадение стенок, мм | Макс. доп. зазор, мм |  | Усилие прижима, ед.шкалы | Высота грата, мм | Усилие прижима, ед.шкалы | Время нагрева, с |  | Время осадки, с | Усилие прижима, ед.шкалы | Мин. время остывания, мин
4 | 41 | 20 | 4 | 0.4 | 0.5 | 220 | 29.40531 | 0.5 | 3.920708 | 40 | 5 | 4.72 | 29.40531 | 4.8
5 | 33 | 16 | 4.9 | 0.4 | 0.5 | 220 | 35.81369 | 1 | 4.775158 | 49 | 6 | 5.107 | 35.81369 | 5.9
6.3 | 26 | 12.5 | 6.2 | 0.6 | 0.5 | 220 | 44.93546 | 1 | 5.991394 | 62 | 6 | 5.666 | 44.93546 | 7.5
8 | 21 | 10 | 7.7 | 0.7 | 0.5 | 220 | 55.26266 | 1.5 | 7.368354 | 77 | 8 | 6.311 | 55.26266 | 9.3
9.5 | 17.6 | 8.3 | 9.1 | 0.9 | 0.5 | 220 | 64.71005 | 1.5 | 8.628007 | 91 | 8 | 6.913 | 64.71005 | 11
10 | 17 | 8 | 9.5 | 0.9 | 0.5 | 220 | 67.37538 | 1.5 | 8.983384 | 95 | 8 | 7.085 | 67.37538 | 11.4
12.5 | 13.6 | 6.3 | 11.8 | 1.1 | 0.5 | 220 | 82.40837 | 1.5 | 10.98778 | 118 | 8 | 8.074 | 82.40837 | 14.2
16 | 11 | 5 | 14.6 | --- | --- | --- | --- | --- | --- | --- | --- | --- | --- | ---
20 | 9 | 4 | 17.9 | --- | --- | --- | --- | --- | --- | --- | --- | --- | --- | ---
25 | 7.4 | 3.2 | 21.9 | --- | --- | --- | --- | --- | --- | --- | --- | --- | --- | ---
Технологические параметры рассчитаны для труб из термопластов согласно действующим нормативным документам РФ:
- ГОСТ Р 18599-2001 ТРУБЫ НАПОРНЫЕ ИЗ ПОЛИЭТИЛЕНА. ТЕХНИЧЕСКИЕ УСЛОВИЯ
- Изменение № 1 к ГОСТ Р 18599-2001 ТРУБЫ НАПОРНЫЕ ИЗ ПОЛИЭТИЛЕНА. ТЕХНИЧЕСКИЕ УСЛОВИЯ
- ГОСТ Р 52134-2003 ТРУБЫ НАПОРНЫЕ ИЗ ТЕРМОПЛАСТОВ И СОЕДИНИТЕЛЬНЫЕ ДЕТАЛИ К НИМ ДЛЯ СИСТЕМ ВОДОСНАБЖЕНИЯ И ОТОПЛЕНИЯ.
ОБЩИЕ ТЕХНИЧЕСКИЕ УСЛОВИЯ
Значения технологических параметров рассчитаны согласно рекомендациям DVS (Германия):
- DVS 2207-1 Сварка термопластов - Сварка нагретым инструментов труб, трубопроводов, соединительных деталей и листов из ПНД
- DVS 2207-11 Сварка термопластов - Сварка нагретым инструментов труб, трубопроводов, соединительных деталей и листов из ПП
- DVS 2207-15 Сварка термопластов - Сварка нагретым инструментов труб, трубопроводов, соединительных деталей и листов из ПВДФ

## ПП
Аппарат ST-160, производство DYTRON (Чехия)
Стыковая сварка труб Ø40-160мм, раструбная сварка труб Ø40-110мм
Таблица стыковой сварки труб диаметром 40мм из ПП
PN | SDR | S | Толщина стенки трубы, мм | После торцовки: |  | Температура сварочного зеркала, ºС | Предварительный нагрев |  | Нагрев |  | Макс. время переста-новки, с | Осадка |  | Остывание
|  |  |  | Макс. допуст. несовпадение стенок, мм | Макс. доп. зазор, мм |  | Усилие прижима, ед.шкалы | Высота грата, мм | Усилие прижима, ед.шкалы | Время нагрева, с |  | Время осадки, с | Усилие прижима, ед.шкалы | Мин. время остывания, мин
4 | 26 | 12.5 | 1.8 | 0.1 | 0.5 | 220 | 2.160159 | 0.5 | 0.2880212 | 103.136 | 5 | 2.976 | 2.160159 | 2.7
6 | 17.6 | 8.3 | 2.3 | 0.2 | 0.5 | 220 | 2.724075 | 0.5 | 0.36321 | 110.281 | 5 | 3.386 | 2.724075 | 3.5
10 | 11 | 5 | 3.7 | 0.3 | 0.5 | 220 | 4.219473 | 0.5 | 0.5625964 | 130.021 | 5 | 4.534 | 4.219473 | 5.5
16 | 7.4 | 3.2 | 5.5 | 0.5 | 0.5 | 215 | 5.961172 | 1 | 0.7948229 | 154.825 | 6 | 6.01 | 5.961172 | 8.2
20 | 6 | 2.5 | 6.7 | 0.6 | 0.5 | 215 | 7.009207 | 1 | 0.934561 | 171.001 | 6 | 6.994 | 7.009207 | 10
25 | 5 | 2 | 8.1 | 0.8 | 0.5 | 215 | 8.117561 | 1.5 | 1.082342 | 189.509 | 8 | 8.142 | 8.117561 | 12.1
Таблица стыковой сварки труб диаметром 50мм из ПП
PN | SDR | S | Толщина стенки трубы, мм | После торцовки: |  | Температура сварочного зеркала, ºС | Предварительный нагрев |  | Нагрев |  | Макс. время переста-новки, с | Осадка |  | Остывание
|  |  |  | Макс. допуст. несовпадение стенок, мм | Макс. доп. зазор, мм |  | Усилие прижима, ед.шкалы | Высота грата, мм | Усилие прижима, ед.шкалы | Время нагрева, с |  | Время осадки, с | Усилие прижима, ед.шкалы | Мин. время остывания, мин
4 | 26 | 12.5 | 2 | 0.2 | 0.5 | 220 | 3.015929 | 0.5 | 0.4021239 | 106 | 5 | 3.14 | 3.015929 | 3
6 | 17.6 | 8.3 | 2.9 | 0.2 | 0.5 | 220 | 4.291101 | 0.5 | 0.5721469 | 118.789 | 5 | 3.878 | 4.291101 | 4.4
10 | 11 | 5 | 4.6 | 0.4 | 0.5 | 220 | 6.560902 | 1 | 0.8747869 | 142.504 | 6 | 5.272 | 6.560902 | 6.9
16 | 7.4 | 3.2 | 6.9 | 0.6 | 0.5 | 215 | 9.342782 | 1 | 1.245704 | 173.669 | 6 | 7.158 | 9.342782 | 10.3
20 | 6 | 2.5 | 8.3 | 0.8 | 0.5 | 215 | 10.87337 | 1.5 | 1.449782 | 192.121 | 8 | 8.306 | 10.87337 | 12.4
25 | 5 | 2 | 10.1 | 1 | 0.5 | 210 | 12.6603 | 1.5 | 1.688041 | 215.269 | 8 | 9.782 | 12.6603 | 15
Таблица стыковой сварки труб диаметром 63мм из ПП
PN | SDR | S | Толщина стенки трубы, мм | После торцовки: |  | Температура сварочного зеркала, ºС | Предварительный нагрев |  | Нагрев |  | Макс. время переста-новки, с | Осадка |  | Остывание
|  |  |  | Макс. допуст. несовпадение стенок, мм | Макс. доп. зазор, мм |  | Усилие прижима, ед.шкалы | Высота грата, мм | Усилие прижима, ед.шкалы | Время нагрева, с |  | Время осадки, с | Усилие прижима, ед.шкалы | Мин. время остывания, мин
2.5 | 41 | 20 | 1.8 | 0.1 | 0.5 | 220 | 3.460778 | 0.5 | 0.4614371 | 103.136 | 5 | 2.976 | 3.460778 | 2.7
4 | 26 | 12.5 | 2.5 | 0.2 | 0.5 | 220 | 4.751659 | 0.5 | 0.6335545 | 113.125 | 5 | 3.55 | 4.751659 | 3.8
6 | 17.6 | 8.3 | 3.6 | 0.3 | 0.5 | 220 | 6.717982 | 0.5 | 0.8957309 | 128.624 | 5 | 4.452 | 6.717982 | 5.4
10 | 11 | 5 | 5.8 | 0.5 | 0.5 | 215 | 10.42255 | 1 | 1.389673 | 158.896 | 6 | 6.256 | 10.42255 | 8.7
16 | 7.4 | 3.2 | 8.6 | 0.8 | 0.5 | 215 | 14.69763 | 1.5 | 1.959684 | 196.024 | 8 | 8.552 | 14.69763 | 12.8
20 | 6 | 2.5 | 10.5 | 1 | 0.5 | 210 | 17.31803 | 1.5 | 2.309071 | 220.325 | 8 | 10.11 | 17.31803 | 15.6
25 | 5 | 2 | 12.7 | 1.2 | 0.5 | 210 | 20.06881 | 2 | 2.675841 | 247.561 | 10 | 11.914 | 20.06881 | 18.9
Таблица стыковой сварки труб диаметром 75мм из ПП
PN | SDR | S | Толщина стенки трубы, мм | После торцовки: |  | Температура сварочного зеркала, ºС | Предварительный нагрев |  | Нагрев |  | Макс. время переста-новки, с | Осадка |  | Остывание
|  |  |  | Макс. допуст. несовпадение стенок, мм | Макс. доп. зазор, мм |  | Усилие прижима, ед.шкалы | Высота грата, мм | Усилие прижима, ед.шкалы | Время нагрева, с |  | Время осадки, с | Усилие прижима, ед.шкалы | Мин. время остывания, мин
2.5 | 41 | 20 | 1.9 | 0.1 | 0.5 | 220 | 4.363358 | 0.5 | 0.5817811 | 104.569 | 5 | 3.058 | 4.363358 | 2.9
4 | 26 | 12.5 | 2.9 | 0.2 | 0.5 | 220 | 6.568756 | 0.5 | 0.8758341 | 118.789 | 5 | 3.878 | 6.568756 | 4.4
6 | 17.6 | 8.3 | 4.3 | 0.4 | 0.5 | 220 | 9.550756 | 0.5 | 1.273434 | 138.361 | 5 | 5.026 | 9.550756 | 6.4
10 | 11 | 5 | 6.8 | 0.6 | 0.5 | 215 | 14.56945 | 1 | 1.942593 | 172.336 | 6 | 7.076 | 14.56945 | 10.1
16 | 7.4 | 3.2 | 10.3 | 1 | 0.5 | 210 | 20.93589 | 1.5 | 2.791452 | 217.801 | 8 | 9.946 | 20.93589 | 15.3
20 | 6 | 2.5 | 12.5 | 1.2 | 0.5 | 210 | 24.54369 | 2 | 3.272492 | 245.125 | 10 | 11.75 | 24.54369 | 18.6
25 | 5 | 2 | 15.1 | 1.5 | 0.5 | 205 | 28.41539 | 2 | 3.788719 | 276.169 | 10 | 13.882 | 28.41539 | 22.5
Таблица стыковой сварки труб диаметром 90мм из ПП
PN | SDR | S | Толщина стенки трубы, мм | После торцовки: |  | Температура сварочного зеркала, ºС | Предварительный нагрев |  | Нагрев |  | Макс. время переста-новки, с | Осадка |  | Остывание
|  |  |  | Макс. допуст. несовпадение стенок, мм | Макс. доп. зазор, мм |  | Усилие прижима, ед.шкалы | Высота грата, мм | Усилие прижима, ед.шкалы | Время нагрева, с |  | Время осадки, с | Усилие прижима, ед.шкалы | Мин. время остывания, мин
2.5 | 41 | 20 | 2.2 | 0.2 | 0.5 | 220 | 6.0683 | 0.5 | 0.8091067 | 108.856 | 5 | 3.304 | 6.0683 | 3.3
4 | 26 | 12.5 | 3.5 | 0.3 | 0.5 | 220 | 9.511172 | 0.5 | 1.268156 | 127.225 | 5 | 4.37 | 9.511172 | 5.2
6 | 17.6 | 8.3 | 5.1 | 0.5 | 0.5 | 215 | 13.60278 | 1 | 1.813704 | 149.369 | 6 | 5.682 | 13.60278 | 7.6
10 | 11 | 5 | 8.2 | 0.8 | 0.5 | 215 | 21.07255 | 1.5 | 2.809673 | 190.816 | 8 | 8.224 | 21.07255 | 12.2
16 | 7.4 | 3.2 | 12.3 | 1.2 | 0.5 | 210 | 30.02452 | 2 | 4.003269 | 242.681 | 10 | 11.586 | 30.02452 | 18.3
20 | 6 | 2.5 | 15 | 1.5 | 0.5 | 210 | 35.34292 | 2 | 4.712389 | 275 | 10 | 13.8 | 35.34292 | 22.3
25 | 5 | 2 | 18.1 | 1.8 | 0.5 | 205 | 40.88437 | 2 | 5.45125 | 310.309 | 10 | 16.342 | 40.88437 | 26.9
Таблица стыковой сварки труб диаметром 110мм из ПП
PN | SDR | S | Толщина стенки трубы, мм | После торцовки: |  | Температура сварочного зеркала, ºС | Предварительный нагрев |  | Нагрев |  | Макс. время переста-новки, с | Осадка |  | Остывание
|  |  |  | Макс. допуст. несовпадение стенок, мм | Макс. доп. зазор, мм |  | Усилие прижима, ед.шкалы | Высота грата, мм | Усилие прижима, ед.шкалы | Время нагрева, с |  | Время осадки, с | Усилие прижима, ед.шкалы | Мин. время остывания, мин
2.5 | 41 | 20 | 2.7 | 0.2 | 0.5 | 220 | 9.101508 | 0.5 | 1.213534 | 115.961 | 5 | 3.714 | 9.101508 | 4.1
4 | 26 | 12.5 | 4.2 | 0.4 | 0.5 | 220 | 13.95998 | 0.5 | 1.861331 | 136.976 | 5 | 4.944 | 13.95998 | 6.3
6 | 17.6 | 8.3 | 6.3 | 0.6 | 0.5 | 215 | 20.52434 | 1 | 2.736579 | 165.641 | 6 | 6.666 | 20.52434 | 9.4
10 | 11 | 5 | 10 | 1 | 0.5 | 215 | 31.41593 | 1.5 | 4.18879 | 214 | 8 | 9.7 | 31.41593 | 14.9
16 | 7.4 | 3.2 | 15.1 | 1.5 | 0.5 | 205 | 45.01871 | 2 | 6.002494 | 276.169 | 10 | 13.882 | 45.01871 | 22.5
20 | 6 | 2.5 | 18.3 | 1.8 | 0.5 | 205 | 52.71938 | 2 | 7.029251 | 312.521 | 10 | 16.506 | 52.71938 | 27.2
25 | 5 | 2 | 22.1 | 2.2 | 0.5 | 205 | 61.02826 | 2.5 | 8.137102 | 353.029 | 12 | 19.622 | 61.02826 | 32.9
Аппарат ST-160, производство DYTRON (Чехия)
Стыковая сварка труб Ø40-160мм, раструбная сварка труб Ø40-110мм
Таблица стыковой сварки труб диаметром 125мм из ПП
PN | SDR | S | Толщина стенки трубы, мм | После торцовки: |  | Температура сварочного зеркала, ºС | Предварительный нагрев |  | Нагрев |  | Макс. время переста-новки, с | Осадка |  | Остывание
|  |  |  | Макс. допуст. несовпадение стенок, мм | Макс. доп. зазор, мм |  | Усилие прижима, ед.шкалы | Высота грата, мм | Усилие прижима, ед.шкалы | Время нагрева, с |  | Время осадки, с | Усилие прижима, ед.шкалы | Мин. время остывания, мин
2.5 | 41 | 20 | 2.7 | 0.2 | 0.5 | 220 | 10.37385 | 0.5 | 1.38318 | 115.961 | 5 | 3.714 | 10.37385 | 4.1
4 | 26 | 12.5 | 4.2 | 0.4 | 0.5 | 220 | 15.93918 | 0.5 | 2.125225 | 136.976 | 5 | 4.944 | 15.93918 | 6.3
6 | 17.6 | 8.3 | 6.3 | 0.6 | 0.5 | 215 | 23.49314 | 1 | 3.132419 | 165.641 | 6 | 6.666 | 23.49314 | 9.4
10 | 11 | 5 | 10 | 1 | 0.5 | 215 | 36.12832 | 1.5 | 4.817109 | 214 | 8 | 9.7 | 36.12832 | 14.9
16 | 7.4 | 3.2 | 15.1 | 1.5 | 0.5 | 205 | 52.13442 | 2 | 6.951255 | 276.169 | 10 | 13.882 | 52.13442 | 22.5
20 | 6 | 2.5 | 18.3 | 1.8 | 0.5 | 205 | 61.34305 | 2 | 8.179074 | 312.521 | 10 | 16.506 | 61.34305 | 27.2
25 | 5 | 2 | 22.1 | 2.2 | 0.5 | 205 | 71.44264 | 1.6 | 9.525686 | 353.029 | 12 | 19.622 | 71.44264 | 32.9
Таблица стыковой сварки труб диаметром 140мм из ПП
PN | SDR | S | Толщина стенки трубы, мм | После торцовки: |  | Температура сварочного зеркала, ºС | Предварительный нагрев |  | Нагрев |  | Макс. время переста-новки, с | Осадка |  | Остывание
|  |  |  | Макс. допуст. несовпадение стенок, мм | Макс. доп. зазор, мм |  | Усилие прижима, ед.шкалы | Высота грата, мм | Усилие прижима, ед.шкалы | Время нагрева, с |  | Время осадки, с | Усилие прижима, ед.шкалы | Мин. время остывания, мин
2.5 | 41 | 20 | 3.5 | 0.3 | 0.5 | 220 | 15.00896 | 0.5 | 2.001195 | 127.225 | 5 | 4.37 | 15.00896 | 5.2
4 | 26 | 12.5 | 5.4 | 0.5 | 0.5 | 215 | 22.83435 | 1 | 3.04458 | 153.464 | 6 | 5.928 | 22.83435 | 8.1
6 | 17.6 | 8.3 | 8 | 0.8 | 0.5 | 215 | 33.17522 | 1.5 | 4.423362 | 188.2 | 8 | 8.06 | 33.17522 | 11.9
10 | 11 | 5 | 12.7 | 1.2 | 0.5 | 210 | 50.79044 | 2 | 6.772059 | 247.561 | 10 | 11.914 | 50.79044 | 18.9
16 | 7.4 | 3.2 | 19.2 | 1.9 | 0.5 | 205 | 72.86484 | 1.4 | 9.715312 | 322.376 | 12 | 17.244 | 72.86484 | 28.6
20 | 6 | 2.5 | 23.3 | 2.3 | 0.5 | 205 | 85.42336 | 1.6 | 11.38978 | 365.221 | 12 | 20.606 | 85.42336 | 34.7
25 | 5 | 2 | 28.1 | 2.8 | 0.5 | 205 | 98.78393 | 1.9 | 13.17119 | 411.109 | 16 | 24.542 | 98.78393 | 41.8
Таблица стыковой сварки труб диаметром 160мм из ПП
PN | SDR | S | Толщина стенки трубы, мм | После торцовки: |  | Температура сварочного зеркала, ºС | Предварительный нагрев |  | Нагрев |  | Макс. время переста-новки, с | Осадка |  | Остывание
|  |  |  | Макс. допуст. несовпадение стенок, мм | Макс. доп. зазор, мм |  | Усилие прижима, ед.шкалы | Высота грата, мм | Усилие прижима, ед.шкалы | Время нагрева, с |  | Время осадки, с | Усилие прижима, ед.шкалы | Мин. время остывания, мин
2.5 | 41 | 20 | 4 | 0.4 | 0.5 | 220 | 19.60354 | 0.5 | 2.613805 | 134.2 | 5 | 4.78 | 19.60354 | 6
4 | 26 | 12.5 | 6.2 | 0.6 | 0.5 | 215 | 29.95697 | 1 | 3.994263 | 164.296 | 6 | 6.584 | 29.95697 | 9.3
6 | 17.6 | 8.3 | 9.1 | 0.9 | 0.5 | 215 | 43.14004 | 1.5 | 5.752005 | 202.489 | 8 | 8.962 | 43.14004 | 13.6
10 | 11 | 5 | 14.6 | 1.4 | 0.5 | 210 | 66.69099 | 2 | 8.892131 | 270.304 | 10 | 13.472 | 66.69099 | 21.7
16 | 7.4 | 3.2 | 21.9 | 2.1 | 0.5 | 205 | 95.01401 | 1.6 | 12.66854 | 350.969 | 12 | 19.458 | 95.01401 | 32.6
20 | 6 | 2.5 | 26.6 | --- | --- | --- | --- | --- | --- | --- | --- | --- | --- | ---
25 | 5 | 2 | 32.1 | --- | --- | --- | --- | --- | --- | --- | --- | --- | --- | ---
Технологические параметры рассчитаны для труб из термопластов согласно действующим нормативным документам РФ:
- ГОСТ Р 18599-2001 ТРУБЫ НАПОРНЫЕ ИЗ ПОЛИЭТИЛЕНА. ТЕХНИЧЕСКИЕ УСЛОВИЯ
- Изменение № 1 к ГОСТ Р 18599-2001 ТРУБЫ НАПОРНЫЕ ИЗ ПОЛИЭТИЛЕНА. ТЕХНИЧЕСКИЕ УСЛОВИЯ
- ГОСТ Р 52134-2003 ТРУБЫ НАПОРНЫЕ ИЗ ТЕРМОПЛАСТОВ И СОЕДИНИТЕЛЬНЫЕ ДЕТАЛИ К НИМ ДЛЯ СИСТЕМ ВОДОСНАБЖЕНИЯ И ОТОПЛЕНИЯ.
ОБЩИЕ ТЕХНИЧЕСКИЕ УСЛОВИЯ
Значения технологических параметров рассчитаны согласно рекомендациям DVS (Германия):
- DVS 2207-1 Сварка термопластов - Сварка нагретым инструментов труб, трубопроводов, соединительных деталей и листов из ПНД
- DVS 2207-11 Сварка термопластов - Сварка нагретым инструментов труб, трубопроводов, соединительных деталей и листов из ПП
- DVS 2207-15 Сварка термопластов - Сварка нагретым инструментов труб, трубопроводов, соединительных деталей и листов из ПВДФ

## ПБ
Аппарат ST-160, производство DYTRON (Чехия)
Стыковая сварка труб Ø40-160мм, раструбная сварка труб Ø40-110мм
Таблица стыковой сварки труб диаметром 40мм из ПБ
PN | SDR | S | Толщина стенки трубы, мм | После торцовки: |  | Температура сварочного зеркала, ºС | Предварительный нагрев |  | Нагрев |  | Макс. время переста-новки, с | Осадка |  | Остывание
|  |  |  | Макс. допуст. несовпадение стенок, мм | Макс. доп. зазор, мм |  | Усилие прижима, ед.шкалы | Высота грата, мм | Усилие прижима, ед.шкалы | Время нагрева, с |  | Время осадки, с | Усилие прижима, ед.шкалы | Мин. время остывания, мин
5 | 33 | 16 | 1.3 | 0.1 | 0.5 | 220 | 1.580535 | 0.5 | 0.210738 | 95.941 | 5 | 2.566 | 1.580535 | 2
6 | 26 | 12.5 | 1.6 | 0.1 | 0.5 | 220 | 1.930195 | 0.5 | 0.2573593 | 100.264 | 5 | 2.812 | 1.930195 | 2.4
8 | 21 | 10 | 1.9 | 0.1 | 0.5 | 220 | 2.274199 | 0.5 | 0.3032265 | 104.569 | 5 | 3.058 | 2.274199 | 2.9
10 | 17 | 8 | 2.4 | 0.2 | 0.5 | 220 | 2.834973 | 0.5 | 0.3779964 | 111.704 | 5 | 3.468 | 2.834973 | 3.6
12.5 | 13.6 | 6.3 | 3 | 0.3 | 0.5 | 220 | 3.487168 | 0.5 | 0.4649557 | 120.2 | 5 | 3.96 | 3.487168 | 4.5
16 | 11 | 5 | 3.7 | 0.3 | 0.5 | 220 | 4.219473 | 0.5 | 0.5625964 | 130.021 | 5 | 4.534 | 4.219473 | 5.5
20 | 9 | 4 | 4.5 | 0.4 | 0.5 | 220 | 5.018694 | 1 | 0.6691592 | 141.125 | 6 | 6 | 5.018694 | 6.7
25 | 7.4 | 3.2 | 5.5 | 0.5 | 0.5 | 215 | 5.961172 | 1 | 0.7948229 | 154.825 | 6 | 4.8 | 5.961172 | 8.2
Таблица стыковой сварки труб диаметром 50мм из ПБ
PN | SDR | S | Толщина стенки трубы, мм | После торцовки: |  | Температура сварочного зеркала, ºС | Предварительный нагрев |  | Нагрев |  | Макс. время переста-новки, с | Осадка |  | Остывание
|  |  |  | Макс. допуст. несовпадение стенок, мм | Макс. доп. зазор, мм |  | Усилие прижима, ед.шкалы | Высота грата, мм | Усилие прижима, ед.шкалы | Время нагрева, с |  | Время осадки, с | Усилие прижима, ед.шкалы | Мин. время остывания, мин
4 | 41 | 20 | 1.3 | 0.1 | 0.5 | 220 | 1.988942 | 0.5 | 0.2651923 | 95.941 | 5 | 2.566 | 1.988942 | 2
5 | 33 | 16 | 1.6 | 0.1 | 0.5 | 220 | 2.432849 | 0.5 | 0.3243799 | 100.264 | 5 | 2.812 | 2.432849 | 2.4
6 | 26 | 12.5 | 2 | 0.2 | 0.5 | 220 | 3.015929 | 0.5 | 0.4021239 | 106 | 5 | 3.14 | 3.015929 | 3
8 | 21 | 10 | 2.4 | 0.2 | 0.5 | 220 | 3.588955 | 0.5 | 0.4785274 | 111.704 | 5 | 3.468 | 3.588955 | 3.6
10 | 17 | 8 | 3 | 0.3 | 0.5 | 220 | 4.429646 | 0.5 | 0.5906194 | 120.2 | 5 | 3.96 | 4.429646 | 4.5
12.5 | 13.6 | 6.3 | 3.7 | 0.3 | 0.5 | 220 | 5.381862 | 0.5 | 0.7175816 | 130.021 | 5 | 4.534 | 5.381862 | 5.5
16 | 11 | 5 | 4.6 | 0.4 | 0.5 | 220 | 6.560902 | 1 | 0.8747869 | 142.504 | 6 | 5.272 | 6.560902 | 6.9
20 | 9 | 4 | 5.6 | 0.5 | 0.5 | 215 | 7.811256 | 1 | 1.041501 | 156.184 | 6 | 6 | 7.811256 | 8.4
25 | 7.4 | 3.2 | 6.9 | 0.6 | 0.5 | 215 | 9.342782 | 1 | 1.245704 | 173.669 | 6 | 4.8 | 9.342782 | 10.3
Таблица стыковой сварки труб диаметром 63мм из ПБ
PN | SDR | S | Толщина стенки трубы, мм | После торцовки: |  | Температура сварочного зеркала, ºС | Предварительный нагрев |  | Нагрев |  | Макс. время переста-новки, с | Осадка |  | Остывание
|  |  |  | Макс. допуст. несовпадение стенок, мм | Макс. доп. зазор, мм |  | Усилие прижима, ед.шкалы | Высота грата, мм | Усилие прижима, ед.шкалы | Время нагрева, с |  | Время осадки, с | Усилие прижима, ед.шкалы | Мин. время остывания, мин
4 | 41 | 20 | 1.6 | 0.1 | 0.5 | 220 | 3.086301 | 0.5 | 0.4115067 | 100.264 | 5 | 2.812 | 3.086301 | 2.4
5 | 33 | 16 | 2 | 0.2 | 0.5 | 220 | 3.832743 | 0.5 | 0.5110324 | 106 | 5 | 3.14 | 3.832743 | 3
6 | 26 | 12.5 | 2.5 | 0.2 | 0.5 | 220 | 4.751659 | 0.5 | 0.6335545 | 113.125 | 5 | 3.55 | 4.751659 | 3.8
8 | 21 | 10 | 3 | 0.3 | 0.5 | 220 | 5.654867 | 0.5 | 0.7539822 | 120.2 | 5 | 3.96 | 5.654867 | 4.5
10 | 17 | 8 | 3.8 | 0.3 | 0.5 | 220 | 7.067327 | 0.5 | 0.9423102 | 131.416 | 5 | 4.616 | 7.067327 | 5.7
12.5 | 13.6 | 6.3 | 4.7 | 0.4 | 0.5 | 220 | 8.608278 | 1 | 1.14777 | 143.881 | 6 | 5.354 | 8.608278 | 7
16 | 11 | 5 | 5.8 | 0.5 | 0.5 | 215 | 10.42255 | 1 | 1.389673 | 158.896 | 6 | 6.256 | 10.42255 | 8.7
20 | 9 | 4 | 7.1 | 0.7 | 0.5 | 215 | 12.46867 | 1.5 | 1.662489 | 176.329 | 8 | 6 | 12.46867 | 10.6
25 | 7.4 | 3.2 | 8.6 | 0.8 | 0.5 | 215 | 14.69763 | 1.5 | 1.959684 | 196.024 | 8 | 4.8 | 14.69763 | 12.8
Таблица стыковой сварки труб диаметром 75мм из ПБ
PN | SDR | S | Толщина стенки трубы, мм | После торцовки: |  | Температура сварочного зеркала, ºС | Предварительный нагрев |  | Нагрев |  | Макс. время переста-новки, с | Осадка |  | Остывание
|  |  |  | Макс. допуст. несовпадение стенок, мм | Макс. доп. зазор, мм |  | Усилие прижима, ед.шкалы | Высота грата, мм | Усилие прижима, ед.шкалы | Время нагрева, с |  | Время осадки, с | Усилие прижима, ед.шкалы | Мин. время остывания, мин
4 | 41 | 20 | 1.9 | 0.1 | 0.5 | 220 | 4.363358 | 0.5 | 0.5817811 | 104.569 | 5 | 3.058 | 4.363358 | 2.9
5 | 33 | 16 | 2.3 | 0.2 | 0.5 | 220 | 5.253057 | 0.5 | 0.7004076 | 110.281 | 5 | 3.386 | 5.253057 | 3.5
6 | 26 | 12.5 | 2.9 | 0.2 | 0.5 | 220 | 6.568756 | 0.5 | 0.8758341 | 118.789 | 5 | 3.878 | 6.568756 | 4.4
8 | 21 | 10 | 3.6 | 0.3 | 0.5 | 220 | 8.07515 | 0.5 | 1.076687 | 128.624 | 5 | 4.452 | 8.07515 | 5.4
10 | 17 | 8 | 4.5 | 0.4 | 0.5 | 220 | 9.966703 | 1 | 1.328894 | 141.125 | 6 | 5.19 | 9.966703 | 6.7
12.5 | 13.6 | 6.3 | 5.6 | 0.5 | 0.5 | 215 | 12.20949 | 1 | 1.627931 | 156.184 | 6 | 6.092 | 12.20949 | 8.4
16 | 11 | 5 | 6.8 | 0.6 | 0.5 | 215 | 14.56945 | 1 | 1.942593 | 172.336 | 6 | 7.076 | 14.56945 | 10.1
20 | 9 | 4 | 8.4 | 0.8 | 0.5 | 215 | 17.57533 | 1.5 | 2.343377 | 193.424 | 8 | 6 | 17.57533 | 12.5
25 | 7.4 | 3.2 | 10.3 | 1 | 0.5 | 210 | 20.93589 | 1.5 | 2.791452 | 217.801 | 8 | 4.8 | 20.93589 | 15.3
Таблица стыковой сварки труб диаметром 90мм из ПБ
PN | SDR | S | Толщина стенки трубы, мм | После торцовки: |  | Температура сварочного зеркала, ºС | Предварительный нагрев |  | Нагрев |  | Макс. время переста-новки, с | Осадка |  | Остывание
|  |  |  | Макс. допуст. несовпадение стенок, мм | Макс. доп. зазор, мм |  | Усилие прижима, ед.шкалы | Высота грата, мм | Усилие прижима, ед.шкалы | Время нагрева, с |  | Время осадки, с | Усилие прижима, ед.шкалы | Мин. время остывания, мин
4 | 41 | 20 | 2.2 | 0.2 | 0.5 | 220 | 6.0683 | 0.5 | 0.8091067 | 108.856 | 5 | 3.304 | 6.0683 | 3.3
5 | 33 | 16 | 2.8 | 0.2 | 0.5 | 220 | 7.670513 | 0.5 | 1.022735 | 117.376 | 5 | 3.796 | 7.670513 | 4.2
6 | 26 | 12.5 | 3.5 | 0.3 | 0.5 | 220 | 9.511172 | 0.5 | 1.268156 | 127.225 | 5 | 4.37 | 9.511172 | 5.2
8 | 21 | 10 | 4.3 | 0.4 | 0.5 | 220 | 11.57708 | 0.5 | 1.543611 | 138.361 | 5 | 5.026 | 11.57708 | 6.4
10 | 17 | 8 | 5.4 | 0.5 | 0.5 | 215 | 14.35205 | 1 | 1.913607 | 153.464 | 6 | 5.928 | 14.35205 | 8.1
12.5 | 13.6 | 6.3 | 6.7 | 0.6 | 0.5 | 215 | 17.53354 | 1 | 2.337806 | 171.001 | 6 | 6.994 | 17.53354 | 10
16 | 11 | 5 | 8.2 | 0.8 | 0.5 | 215 | 21.07255 | 1.5 | 2.809673 | 190.816 | 8 | 8.224 | 21.07255 | 12.2
20 | 9 | 4 | 10.1 | 1 | 0.5 | 210 | 25.35234 | 1.5 | 3.380312 | 215.269 | 8 | 6 | 25.35234 | 15
25 | 7.4 | 3.2 | 12.3 | 1.2 | 0.5 | 210 | 30.02452 | 2 | 4.003269 | 242.681 | 10 | 4.8 | 30.02452 | 18.3
Аппарат ST-160, производство DYTRON (Чехия)
Стыковая сварка труб Ø40-160мм, раструбная сварка труб Ø40-110мм
Таблица стыковой сварки труб диаметром 110мм из ПБ
PN | SDR | S | Толщина стенки трубы, мм | После торцовки: |  | Температура сварочного зеркала, ºС | Предварительный нагрев |  | Нагрев |  | Макс. время переста-новки, с | Осадка |  | Остывание
|  |  |  | Макс. допуст. несовпадение стенок, мм | Макс. доп. зазор, мм |  | Усилие прижима, ед.шкалы | Высота грата, мм | Усилие прижима, ед.шкалы | Время нагрева, с |  | Время осадки, с | Усилие прижима, ед.шкалы | Мин. время остывания, мин
4 | 41 | 20 | 2.7 | 0.2 | 0.5 | 220 | 9.101508 | 0.5 | 1.213534 | 115.961 | 5 | 3.714 | 9.101508 | 4.1
5 | 33 | 16 | 3.4 | 0.3 | 0.5 | 220 | 11.38639 | 0.5 | 1.518185 | 125.824 | 5 | 4.288 | 11.38639 | 5.1
6 | 26 | 12.5 | 4.2 | 0.4 | 0.5 | 220 | 13.95998 | 0.5 | 1.861331 | 136.976 | 5 | 4.944 | 13.95998 | 6.3
8 | 21 | 10 | 5.3 | 0.5 | 0.5 | 215 | 17.43301 | 1 | 2.324402 | 152.101 | 6 | 5.846 | 17.43301 | 7.9
10 | 17 | 8 | 6.6 | 0.6 | 0.5 | 215 | 21.43948 | 1 | 2.858598 | 169.664 | 6 | 6.912 | 21.43948 | 9.9
12.5 | 13.6 | 6.3 | 8.1 | 0.8 | 0.5 | 215 | 25.93039 | 1.5 | 3.457386 | 189.509 | 8 | 8.142 | 25.93039 | 12.1
16 | 11 | 5 | 10 | 1 | 0.5 | 215 | 31.41593 | 1.5 | 4.18879 | 214 | 8 | 9.7 | 31.41593 | 14.9
20 | 9 | 4 | 12.3 | 1.2 | 0.5 | 210 | 37.75283 | 2 | 5.033711 | 242.681 | 10 | 6 | 37.75283 | 18.3
25 | 7.4 | 3.2 | 15.1 | 1.5 | 0.5 | 205 | 45.01871 | 2 | 6.002494 | 276.169 | 10 | 4.8 | 45.01871 | 22.5
Таблица стыковой сварки труб диаметром 125мм из ПБ
PN | SDR | S | Толщина стенки трубы, мм | После торцовки: |  | Температура сварочного зеркала, ºС | Предварительный нагрев |  | Нагрев |  | Макс. время переста-новки, с | Осадка |  | Остывание
|  |  |  | Макс. допуст. несовпадение стенок, мм | Макс. доп. зазор, мм |  | Усилие прижима, ед.шкалы | Высота грата, мм | Усилие прижима, ед.шкалы | Время нагрева, с |  | Время осадки, с | Усилие прижима, ед.шкалы | Мин. время остывания, мин
4 | 41 | 20 | 2.7 | 0.2 | 0.5 | 220 | 10.37385 | 0.5 | 1.38318 | 115.961 | 5 | 3.714 | 10.37385 | 4.1
5 | 33 | 16 | 3.4 | 0.3 | 0.5 | 220 | 12.9886 | 0.5 | 1.731813 | 125.824 | 5 | 4.288 | 12.9886 | 5.1
6 | 26 | 12.5 | 4.2 | 0.4 | 0.5 | 220 | 15.93918 | 0.5 | 2.125225 | 136.976 | 5 | 4.944 | 15.93918 | 6.3
8 | 21 | 10 | 5.3 | 0.5 | 0.5 | 215 | 19.93058 | 1 | 2.65741 | 152.101 | 6 | 5.846 | 19.93058 | 7.9
10 | 17 | 8 | 6.6 | 0.6 | 0.5 | 215 | 24.54966 | 1 | 3.273288 | 169.664 | 6 | 6.912 | 24.54966 | 9.9
12.5 | 13.6 | 6.3 | 8.1 | 0.8 | 0.5 | 215 | 29.74743 | 1.5 | 3.966324 | 189.509 | 8 | 8.142 | 29.74743 | 12.1
16 | 11 | 5 | 10 | 1 | 0.5 | 215 | 36.12832 | 1.5 | 4.817109 | 214 | 8 | 9.7 | 36.12832 | 14.9
20 | 9 | 4 | 12.3 | 1.2 | 0.5 | 210 | 43.54907 | 2 | 5.806543 | 242.681 | 10 | 6 | 43.54907 | 18.3
25 | 7.4 | 3.2 | 15.1 | 1.5 | 0.5 | 205 | 52.13442 | 2 | 6.951255 | 276.169 | 10 | 4.8 | 52.13442 | 22.5
Таблица стыковой сварки труб диаметром 140мм из ПБ
PN | SDR | S | Толщина стенки трубы, мм | После торцовки: |  | Температура сварочного зеркала, ºС | Предварительный нагрев |  | Нагрев |  | Макс. время переста-новки, с | Осадка |  | Остывание
|  |  |  | Макс. допуст. несовпадение стенок, мм | Макс. доп. зазор, мм |  | Усилие прижима, ед.шкалы | Высота грата, мм | Усилие прижима, ед.шкалы | Время нагрева, с |  | Время осадки, с | Усилие прижима, ед.шкалы | Мин. время остывания, мин
4 | 41 | 20 | 3.5 | 0.3 | 0.5 | 220 | 15.00896 | 0.5 | 2.001195 | 127.225 | 5 | 4.37 | 15.00896 | 5.2
5 | 33 | 16 | 4.3 | 0.4 | 0.5 | 220 | 18.33151 | 0.5 | 2.444201 | 138.361 | 5 | 5.026 | 18.33151 | 6.4
6 | 26 | 12.5 | 5.4 | 0.5 | 0.5 | 215 | 22.83435 | 1 | 3.04458 | 153.464 | 6 | 5.928 | 22.83435 | 8.1
8 | 21 | 10 | 6.7 | 0.6 | 0.5 | 215 | 28.05788 | 1 | 3.74105 | 171.001 | 6 | 6.994 | 28.05788 | 10
10 | 17 | 8 | 8.3 | 0.8 | 0.5 | 215 | 34.34106 | 1.5 | 4.578808 | 192.121 | 8 | 8.306 | 34.34106 | 12.4
12.5 | 13.6 | 6.3 | 10.3 | 1 | 0.5 | 210 | 41.96885 | 1.5 | 5.595847 | 217.801 | 8 | 9.946 | 41.96885 | 15.3
16 | 11 | 5 | 12.7 | 1.2 | 0.5 | 210 | 50.79044 | 2 | 6.772059 | 247.561 | 10 | 11.914 | 50.79044 | 18.9
20 | 9 | 4 | 15.7 | 1.5 | 0.5 | 205 | 61.30849 | 2 | 8.174466 | 283.141 | 10 | 6 | 61.30849 | 23.4
25 | 7.4 | 3.2 | 19.2 | 1.9 | 0.5 | 205 | 72.86484 | 1.4 | 9.715312 | 322.376 | 12 | 4.8 | 72.86484 | 28.6
Таблица стыковой сварки труб диаметром 160мм из ПБ
PN | SDR | S | Толщина стенки трубы, мм | После торцовки: |  | Температура сварочного зеркала, ºС | Предварительный нагрев |  | Нагрев |  | Макс. время переста-новки, с | Осадка |  | Остывание
|  |  |  | Макс. допуст. несовпадение стенок, мм | Макс. доп. зазор, мм |  | Усилие прижима, ед.шкалы | Высота грата, мм | Усилие прижима, ед.шкалы | Время нагрева, с |  | Время осадки, с | Усилие прижима, ед.шкалы | Мин. время остывания, мин
4 | 41 | 20 | 4 | 0.4 | 0.5 | 220 | 19.60354 | 0.5 | 2.613805 | 134.2 | 5 | 4.78 | 19.60354 | 6
5 | 33 | 16 | 4.9 | 0.4 | 0.5 | 220 | 23.87579 | 1 | 3.183439 | 146.629 | 6 | 5.518 | 23.87579 | 7.3
6 | 26 | 12.5 | 6.2 | 0.6 | 0.5 | 215 | 29.95697 | 1 | 3.994263 | 164.296 | 6 | 6.584 | 29.95697 | 9.3
8 | 21 | 10 | 7.7 | 0.7 | 0.5 | 215 | 36.84177 | 1.5 | 4.912236 | 184.261 | 8 | 7.814 | 36.84177 | 11.5
10 | 17 | 8 | 9.5 | 0.9 | 0.5 | 215 | 44.91692 | 1.5 | 5.988923 | 207.625 | 8 | 9.29 | 44.91692 | 14.2
12.5 | 13.6 | 6.3 | 11.8 | 1.1 | 0.5 | 210 | 54.93892 | 1.5 | 7.325189 | 236.536 | 8 | 11.176 | 54.93892 | 17.6
16 | 11 | 5 | 14.6 | 1.4 | 0.5 | 210 | 66.69099 | 2 | 8.892131 | 270.304 | 10 | 13.472 | 66.69099 | 21.7
20 | 9 | 4 | 17.9 | 1.7 | 0.5 | 205 | 79.90924 | 1.3 | 10.65456 | 308.089 | 10 | 6 | 79.90924 | 26.6
25 | 7.4 | 3.2 | 21.9 | 2.1 | 0.5 | 205 | 95.01401 | 1.6 | 12.66854 | 350.969 | 12 | 4.8 | 95.01401 | 32.6
Технологические параметры рассчитаны для труб из термопластов согласно действующим нормативным документам РФ:
- ГОСТ Р 18599-2001 ТРУБЫ НАПОРНЫЕ ИЗ ПОЛИЭТИЛЕНА. ТЕХНИЧЕСКИЕ УСЛОВИЯ
- Изменение № 1 к ГОСТ Р 18599-2001 ТРУБЫ НАПОРНЫЕ ИЗ ПОЛИЭТИЛЕНА. ТЕХНИЧЕСКИЕ УСЛОВИЯ
- ГОСТ Р 52134-2003 ТРУБЫ НАПОРНЫЕ ИЗ ТЕРМОПЛАСТОВ И СОЕДИНИТЕЛЬНЫЕ ДЕТАЛИ К НИМ ДЛЯ СИСТЕМ ВОДОСНАБЖЕНИЯ И ОТОПЛЕНИЯ.
ОБЩИЕ ТЕХНИЧЕСКИЕ УСЛОВИЯ
Значения технологических параметров рассчитаны согласно рекомендациям DVS (Германия):
- DVS 2207-1 Сварка термопластов - Сварка нагретым инструментов труб, трубопроводов, соединительных деталей и листов из ПНД
- DVS 2207-11 Сварка термопластов - Сварка нагретым инструментов труб, трубопроводов, соединительных деталей и листов из ПП
- DVS 2207-15 Сварка термопластов - Сварка нагретым инструментов труб, трубопроводов, соединительных деталей и листов из ПВДФ

## ПВДФ
Аппарат ST-160, производство DYTRON (Чехия)
Стыковая сварка труб Ø40-160мм, раструбная сварка труб Ø40-110мм
Таблица стыковой сварки труб диаметром 75мм из ПВДФ
PN | SDR | S | Толщина стенки трубы, мм | После торцовки: |  | Температура сварочного зеркала, ºС | Предварительный нагрев |  | Нагрев |  | Макс. время переста-новки, с | Осадка |  | Остывание
|  |  |  | Макс. допуст. несовпадение стенок, мм | Макс. доп. зазор, мм |  | Усилие прижима, ед.шкалы | Высота грата, мм | Усилие прижима, ед.шкалы | Время нагрева, с |  | Время осадки, с | Усилие прижима, ед.шкалы | Мин. время остывания, мин
10 | 33 | 16 | 2.5 | 0.2 | 0.5 | 248 | 5.694137 | 0.5 | 0.7592182 | 65 | 3 | 3.5625 | 5.694137 | 3.3
12.5 | 26 | 12.5 | 2.884615 | 0.2 | 0.5 | 248 | 6.535303 | 0.5 | 0.8713737 | 68.84615 | 4 | 3.725962 | 6.535303 | 4
16 | 21 | 10 | 3.6 | 0.3 | 0.5 | 244 | 8.07515 | 0.5 | 1.076687 | 76 | 4 | 4.03 | 8.07515 | 5.3
20 | 17 | 8 | 4.3 | 0.4 | 0.5 | 244 | 9.550756 | 0.5 | 1.273434 | 83 | 4 | 4.3275 | 9.550756 | 6.5
Таблица стыковой сварки труб диаметром 90мм из ПВДФ
PN | SDR | S | Толщина стенки трубы, мм | После торцовки: |  | Температура сварочного зеркала, ºС | Предварительный нагрев |  | Нагрев |  | Макс. время переста-новки, с | Осадка |  | Остывание
|  |  |  | Макс. допуст. несовпадение стенок, мм | Макс. доп. зазор, мм |  | Усилие прижима, ед.шкалы | Высота грата, мм | Усилие прижима, ед.шкалы | Время нагрева, с |  | Время осадки, с | Усилие прижима, ед.шкалы | Мин. время остывания, мин
10 | 33 | 16 | 2.8 | 0.2 | 0.5 | 248 | 7.670513 | 0.5 | 1.022735 | 68 | 3 | 3.69 | 7.670513 | 3.9
12.5 | 26 | 12.5 | 3.461538 | 0.3 | 0.5 | 244 | 9.410836 | 0.5 | 1.254778 | 74.61538 | 4 | 3.971154 | 9.410836 | 5.1
16 | 21 | 10 | 4.3 | 0.4 | 0.5 | 244 | 11.57708 | 0.5 | 1.543611 | 83 | 4 | 4.3275 | 11.57708 | 6.5
20 | 17 | 8 | 5.1 | 0.5 | 0.5 | 240 | 13.60278 | 0.5 | 1.813704 | 91 | 5 | 4.6675 | 13.60278 | 7.9
Таблица стыковой сварки труб диаметром 110мм из ПВДФ
PN | SDR | S | Толщина стенки трубы, мм | После торцовки: |  | Температура сварочного зеркала, ºС | Предварительный нагрев |  | Нагрев |  | Макс. время переста-новки, с | Осадка |  | Остывание
|  |  |  | Макс. допуст. несовпадение стенок, мм | Макс. доп. зазор, мм |  | Усилие прижима, ед.шкалы | Высота грата, мм | Усилие прижима, ед.шкалы | Время нагрева, с |  | Время осадки, с | Усилие прижима, ед.шкалы | Мин. время остывания, мин
6 | 41 | 20 | 3 | 0.3 | 0.5 | 248 | 10.08451 | 0.5 | 1.344602 | 70 | 3 | 3.775 | 10.08451 | 4.2
10 | 33 | 16 | 3.5 | 0.3 | 0.5 | 244 | 11.71029 | 0.5 | 1.561372 | 75 | 4 | 3.9875 | 11.71029 | 5.1
12.5 | 26 | 12.5 | 4.230769 | 0.4 | 0.5 | 244 | 14.05816 | 0.5 | 1.874422 | 82.30769 | 4 | 4.298077 | 14.05816 | 6.4
16 | 21 | 10 | 5.3 | 0.5 | 0.5 | 240 | 17.43301 | 0.5 | 2.324402 | 93 | 5 | 4.7525 | 17.43301 | 8.2
20 | 17 | 8 | 6.3 | 0.6 | 0.5 | 240 | 20.52434 | 1 | 2.736579 | 103 | 5 | 5.1775 | 20.52434 | 9.8
Таблица стыковой сварки труб диаметром 125мм из ПВДФ
PN | SDR | S | Толщина стенки трубы, мм | После торцовки: |  | Температура сварочного зеркала, ºС | Предварительный нагрев |  | Нагрев |  | Макс. время переста-новки, с | Осадка |  | Остывание
|  |  |  | Макс. допуст. несовпадение стенок, мм | Макс. доп. зазор, мм |  | Усилие прижима, ед.шкалы | Высота грата, мм | Усилие прижима, ед.шкалы | Время нагрева, с |  | Время осадки, с | Усилие прижима, ед.шкалы | Мин. время остывания, мин
6 | 41 | 20 | 3 | 0.3 | 0.5 | 248 | 11.49823 | 0.5 | 1.533097 | 70 | 3 | 3.775 | 11.49823 | 4.2
10 | 33 | 16 | 3.5 | 0.3 | 0.5 | 244 | 13.35962 | 0.5 | 1.781283 | 75 | 4 | 3.9875 | 13.35962 | 5.1
12.5 | 26 | 12.5 | 4.230769 | 0.4 | 0.5 | 244 | 16.05187 | 0.5 | 2.140249 | 82.30769 | 4 | 4.298077 | 16.05187 | 6.4
16 | 21 | 10 | 5.3 | 0.5 | 0.5 | 240 | 19.93058 | 0.5 | 2.65741 | 93 | 5 | 4.7525 | 19.93058 | 8.2
20 | 17 | 8 | 6.3 | 0.6 | 0.5 | 240 | 23.49314 | 1 | 3.132419 | 103 | 5 | 5.1775 | 23.49314 | 9.8
Таблица стыковой сварки труб диаметром 140мм из ПВДФ
PN | SDR | S | Толщина стенки трубы, мм | После торцовки: |  | Температура сварочного зеркала, ºС | Предварительный нагрев |  | Нагрев |  | Макс. время переста-новки, с | Осадка |  | Остывание
|  |  |  | Макс. допуст. несовпадение стенок, мм | Макс. доп. зазор, мм |  | Усилие прижима, ед.шкалы | Высота грата, мм | Усилие прижима, ед.шкалы | Время нагрева, с |  | Время осадки, с | Усилие прижима, ед.шкалы | Мин. время остывания, мин
6 | 41 | 20 | 3.414634 | 0.3 | 0.5 | 244 | 14.65204 | 0.5 | 1.953606 | 74.14634 | 3 | 3.95122 | 14.65204 | 5
10 | 33 | 16 | 4.4 | 0.4 | 0.5 | 244 | 18.744 | 0.5 | 2.4992 | 84 | 4 | 4.37 | 18.744 | 6.7
12.5 | 26 | 12.5 | 5.384615 | 0.5 | 0.5 | 240 | 22.7719 | 0.5 | 3.036253 | 93.84615 | 4 | 4.788462 | 22.7719 | 8.3
16 | 21 | 10 | 6.8 | 0.6 | 0.5 | 240 | 28.45529 | 1 | 3.794039 | 108 | 5 | 5.39 | 28.45529 | 10.6
Таблица стыковой сварки труб диаметром 160мм из ПВДФ
PN | SDR | S | Толщина стенки трубы, мм | После торцовки: |  | Температура сварочного зеркала, ºС | Предварительный нагрев |  | Нагрев |  | Макс. время переста-новки, с | Осадка |  | Остывание
|  |  |  | Макс. допуст. несовпадение стенок, мм | Макс. доп. зазор, мм |  | Усилие прижима, ед.шкалы | Высота грата, мм | Усилие прижима, ед.шкалы | Время нагрева, с |  | Время осадки, с | Усилие прижима, ед.шкалы | Мин. время остывания, мин
6 | 41 | 20 | 3.902439 | 0.3 | 0.5 | 244 | 19.13736 | 0.5 | 2.551649 | 79.02439 | 4 | 4.158537 | 19.13736 | 5.8
10 | 33 | 16 | 5 | 0.5 | 0.5 | 244 | 24.34734 | 0.5 | 3.246312 | 90 | 4 | 4.625 | 24.34734 | 7.7
12.5 | 26 | 12.5 | 6.153846 | 0.6 | 0.5 | 240 | 29.74289 | 1 | 3.965719 | 101.5385 | 4 | 5.115385 | 29.74289 | 9.6
16 | 21 | 10 | 7.7 | 0.7 | 0.5 | 236 | 36.84177 | 1 | 4.912236 | 117 | 5 | 5.7725 | 36.84177 | 11.9
Технологические параметры рассчитаны для труб из термопластов согласно действующим нормативным документам РФ:
- ГОСТ Р 18599-2001 ТРУБЫ НАПОРНЫЕ ИЗ ПОЛИЭТИЛЕНА. ТЕХНИЧЕСКИЕ УСЛОВИЯ
- Изменение № 1 к ГОСТ Р 18599-2001 ТРУБЫ НАПОРНЫЕ ИЗ ПОЛИЭТИЛЕНА. ТЕХНИЧЕСКИЕ УСЛОВИЯ
- ГОСТ Р 52134-2003 ТРУБЫ НАПОРНЫЕ ИЗ ТЕРМОПЛАСТОВ И СОЕДИНИТЕЛЬНЫЕ ДЕТАЛИ К НИМ ДЛЯ СИСТЕМ ВОДОСНАБЖЕНИЯ И ОТОПЛЕНИЯ.
ОБЩИЕ ТЕХНИЧЕСКИЕ УСЛОВИЯ
Значения технологических параметров рассчитаны согласно рекомендациям DVS (Германия):
- DVS 2207-1 Сварка термопластов - Сварка нагретым инструментов труб, трубопроводов, соединительных деталей и листов из ПНД
- DVS 2207-11 Сварка термопластов - Сварка нагретым инструментов труб, трубопроводов, соединительных деталей и листов из ПП
- DVS 2207-15 Сварка термопластов - Сварка нагретым инструментов труб, трубопроводов, соединительных деталей и листов из ПВДФ